## T=const Rohdaten Gesamt
Projekt |  | SFB TR103 |  |  | Projekt |  | SFB TR103 |  |  | Projekt |  | SFB TR103
Werkstoff |  | C-264_Ti+Al |  |  | Werkstoff |  | C-264_Ti+Al |  |  | Werkstoff |  | C-264_Ti+Al
Spannung |  | 80 | MPa |  | Spannung |  | 70 | MPa |  | Spannung |  | 60 | MPa
Temperatur |  | 900 | °C |  | Temperatur |  | 900 | °C |  | Temperatur |  | 900 | °C
Versuchsart |  | Zugversuch |  |  | Versuchsart |  | Zugversuch |  |  | Versuchsart |  | Zugversuch
Probengeometrie |  | Minikriechprobe |  |  | Probengeometrie |  | Minikriechprobe |  |  | Probengeometrie |  | Minikriechprobe
Messlänge |  | 11.216 | mm |  | Messlänge |  | 11.222 | mm |  | Messlänge |  | 11.217 | mm
Querschnitt |  | 5.891 | mm² |  | Querschnitt |  | 6.023 | mm² |  | Querschnitt |  | 6.012 | mm²
Probenbez. |  | T2_Kp5 |  |  | Probenbez. |  | T2_Kp2 |  |  | Probenbez. |  | T2_Kp7
Kommentare |  | Versuch |  |  | Kommentare |  | Versuch |  |  | Kommentare |  | Versuch
Zeit | Temperatur | Weg | Dehnung | Kraft | Zeit | Temperatur | Weg | Dehnung | Kraft | Zeit | Temperatur | Weg | Dehnung | Kraft
s | °C | mm | - | N | s | °C | mm | - | N | s | °C | mm | - | N
1.165 | 900.9 | 0 | 0 | 31.228 | 1.15 | 899.4 | 0 | 0 | 186.147 | 1.169 | 902.85 | 0 | 0 | 186.147
1.542 | 900.85 | -0.002 | -0.00022 | 31.228 | 15.284 | 899.45 | 0.002 | 0.00022 | 186.147 | 15.726 | 902.95 | 0.002 | 0.00022 | 186.147
3.408 | 900.9 | -0.002 | -0.00022 | 31.228 | 20.122 | 899.5 | 0.012 | 0.00107 | 289.823 | 20.575 | 902.95 | 0.012 | 0.00107 | 186.147
18.345 | 900.95 | 0.007 | 0.00067 | 232.803 | 31.691 | 899.45 | 0.014 | 0.00129 | 411.982 | 40.73 | 902.9 | 0.024 | 0.00214 | 360.264
20.214 | 900.95 | 0.015 | 0.00134 | 411.982 | 33.921 | 899.5 | 0.014 | 0.00129 | 411.982 | 121.473 | 902.8 | 0.029 | 0.00254 | 360.264
34.409 | 900.85 | 0.017 | 0.00156 | 456.776 | 36.527 | 899.45 | 0.014 | 0.00129 | 411.982 | 241.56 | 902.6 | 0.031 | 0.00276 | 360.264
35.152 | 900.85 | 0.017 | 0.00156 | 456.776 | 37.273 | 899.45 | 0.014 | 0.00129 | 411.982 | 265.844 | 902.55 | 0.033 | 0.00299 | 360.264
1306.503 | 900.55 | 0.027 | 0.00241 | 456.776 | 47.321 | 899.5 | 0.017 | 0.00152 | 411.982 | 361.814 | 902.4 | 0.036 | 0.00321 | 360.264
6636.449 | 899.8 | 0.032 | 0.00286 | 456.776 | 58.48 | 899.55 | 0.019 | 0.00174 | 411.982 | 482.107 | 902.4 | 0.036 | 0.00321 | 360.264
10391.144 | 899.65 | 0.038 | 0.00343 | 456.776 | 1150.505 | 899.1 | 0.029 | 0.00259 | 411.982 | 602.394 | 902.3 | 0.036 | 0.00321 | 360.264
21644.061 | 899.35 | 0.042 | 0.00375 | 456.776 | 5194.788 | 899 | 0.036 | 0.00321 | 411.982 | 722.64 | 902.2 | 0.038 | 0.00343 | 360.264
29967.252 | 899.35 | 0.045 | 0.00397 | 456.776 | 7285.269 | 899.05 | 0.036 | 0.00321 | 411.982 | 842.913 | 902.25 | 0.041 | 0.00361 | 360.264
43244.093 | 899.2 | 0.045 | 0.00397 | 456.776 | 19923.061 | 898.2 | 0.043 | 0.00388 | 411.982 | 857.437 | 902.25 | 0.041 | 0.00361 | 360.264
64844.451 | 899.25 | 0.049 | 0.00441 | 456.776 | 21647.589 | 898.6 | 0.044 | 0.00388 | 411.982 | 1416.492 | 902.05 | 0.045 | 0.00405 | 360.264
68742.991 | 899.3 | 0.052 | 0.00464 | 456.776 | 23100.776 | 898.45 | 0.048 | 0.00432 | 411.982 | 5840.51 | 901.25 | 0.055 | 0.0049 | 360.264
73123.796 | 899.25 | 0.052 | 0.00464 | 456.776 | 43247.636 | 898.6 | 0.051 | 0.0045 | 411.982 | 9219.541 | 901.05 | 0.055 | 0.0049 | 360.264
73124.543 | 899.25 | 0.052 | 0.00464 | 456.776 | 60633.58 | 898.8 | 0.058 | 0.00516 | 411.982 | 21637.468 | 900.95 | 0.062 | 0.00552 | 360.264
76685.871 | 899.55 | 0.054 | 0.00486 | 456.776 | 64847.766 | 898.55 | 0.056 | 0.00494 | 411.982 | 22465.027 | 900.85 | 0.06 | 0.0053 | 360.264
86444.619 | 899.5 | 0.054 | 0.00486 | 456.776 | 86448.034 | 898.3 | 0.058 | 0.00516 | 411.982 | 44065.347 | 900.6 | 0.067 | 0.00596 | 360.264
108044.888 | 899.3 | 0.059 | 0.0053 | 456.776 | 90922.323 | 898.45 | 0.065 | 0.00583 | 411.982 | 61693.921 | 900.6 | 0.071 | 0.00636 | 360.264
115789.295 | 899.5 | 0.062 | 0.00552 | 456.776 | 108048.221 | 898.5 | 0.065 | 0.00578 | 411.982 | 65665.463 | 900.6 | 0.069 | 0.00614 | 360.264
129644.963 | 899.35 | 0.062 | 0.00552 | 456.776 | 129648.499 | 898.95 | 0.07 | 0.00623 | 411.982 | 70010.257 | 900.65 | 0.069 | 0.00614 | 360.264
151245.254 | 899.55 | 0.067 | 0.00597 | 456.776 | 134517.262 | 899 | 0.072 | 0.00645 | 411.982 | 75844.623 | 900.85 | 0.071 | 0.00636 | 360.264
155504.366 | 899.5 | 0.069 | 0.00619 | 456.776 | 148670.378 | 898.85 | 0.077 | 0.00689 | 411.982 | 75846.492 | 900.85 | 0.071 | 0.00636 | 360.264
168422.523 | 899.65 | 0.074 | 0.00664 | 456.776 | 151248.576 | 898.8 | 0.075 | 0.00667 | 411.982 | 75847.612 | 900.9 | 0.071 | 0.00636 | 360.264
172845.326 | 899.75 | 0.074 | 0.00664 | 456.776 | 172848.708 | 898.65 | 0.08 | 0.00707 | 411.982 | 86166.76 | 900.8 | 0.074 | 0.00658 | 360.264
183219.925 | 899.6 | 0.077 | 0.00686 | 456.776 | 194448.728 | 898.3 | 0.082 | 0.00729 | 411.982 | 87265.746 | 900.9 | 0.074 | 0.00658 | 360.264
194445.493 | 899.65 | 0.079 | 0.00708 | 456.776 | 205159.812 | 898.3 | 0.085 | 0.00751 | 411.982 | 108866.089 | 900.8 | 0.076 | 0.0068 | 360.264
211069.434 | 899.55 | 0.083 | 0.00739 | 456.776 | 216048.92 | 898.55 | 0.085 | 0.00751 | 411.982 | 130466.249 | 900.75 | 0.079 | 0.00703 | 360.264
216045.753 | 899.65 | 0.084 | 0.00752 | 456.776 | 237648.925 | 898.7 | 0.09 | 0.00796 | 411.982 | 144019.341 | 900.7 | 0.083 | 0.00742 | 360.264
237646.096 | 899.55 | 0.089 | 0.00797 | 456.776 | 242712.551 | 898.8 | 0.095 | 0.0084 | 411.982 | 152066.329 | 900.6 | 0.081 | 0.0072 | 360.264
241619.198 | 899.55 | 0.094 | 0.00841 | 456.776 | 259249.129 | 899 | 0.095 | 0.0084 | 411.982 | 152380.103 | 900.65 | 0.081 | 0.00725 | 360.264
245466.604 | 899.55 | 0.094 | 0.00841 | 456.776 | 280849.305 | 898.5 | 0.099 | 0.0088 | 411.982 | 173666.466 | 901 | 0.086 | 0.00765 | 360.264
246662.112 | 899.6 | 0.094 | 0.00841 | 456.776 | 291667.458 | 898.6 | 0.102 | 0.00902 | 411.982 | 195266.546 | 900.65 | 0.088 | 0.00787 | 360.264
259246.123 | 899.6 | 0.097 | 0.00859 | 456.776 | 302449.402 | 898.4 | 0.099 | 0.0088 | 406.382 | 216866.912 | 900.6 | 0.091 | 0.00809 | 360.264
269591.616 | 899.6 | 0.101 | 0.00898 | 456.776 | 324049.571 | 898.4 | 0.104 | 0.00924 | 406.382 | 233654.651 | 900.6 | 0.093 | 0.00826 | 360.264
280688.122 | 899.5 | 0.104 | 0.00921 | 456.776 | 342484.291 | 898.9 | 0.112 | 0.0099 | 411.982 | 238467.232 | 900.65 | 0.091 | 0.00809 | 360.264
280846.483 | 899.45 | 0.101 | 0.00898 | 456.776 | 345649.796 | 899 | 0.109 | 0.00968 | 411.982 | 239507.77 | 900.7 | 0.093 | 0.00831 | 360.264
302446.536 | 899.4 | 0.109 | 0.00965 | 456.776 | 367249.972 | 898.5 | 0.114 | 0.01012 | 411.982 | 251712.355 | 901 | 0.095 | 0.00849 | 360.264
318202.44 | 899.25 | 0.116 | 0.01031 | 456.776 | 388850.234 | 898.65 | 0.117 | 0.01034 | 411.982 | 260067.31 | 901.15 | 0.093 | 0.00826 | 360.264
324046.843 | 899.25 | 0.116 | 0.01031 | 456.776 | 401277.86 | 898.75 | 0.119 | 0.01057 | 411.982 | 262370.907 | 901.2 | 0.095 | 0.00849 | 360.264
345647.082 | 899.35 | 0.124 | 0.01098 | 456.776 | 410450.407 | 898.95 | 0.119 | 0.01052 | 411.982 | 281667.364 | 900.9 | 0.1 | 0.00888 | 360.264
346205.826 | 899.3 | 0.126 | 0.0112 | 456.776 | 432050.777 | 899.05 | 0.121 | 0.01074 | 411.982 | 298391.482 | 900.85 | 0.105 | 0.00933 | 360.264
362469.877 | 899.2 | 0.134 | 0.01186 | 456.776 | 440207.79 | 899 | 0.126 | 0.01118 | 411.982 | 303267.603 | 900.85 | 0.103 | 0.00911 | 360.264
367247.403 | 899.1 | 0.134 | 0.01186 | 456.776 | 449535.247 | 898.8 | 0.131 | 0.01167 | 411.982 | 324867.898 | 900.75 | 0.105 | 0.00933 | 360.264
380628.274 | 899.15 | 0.139 | 0.0123 | 456.776 | 453650.841 | 899 | 0.129 | 0.01145 | 411.982 | 346468.159 | 901.05 | 0.107 | 0.0095 | 360.264
388847.651 | 899.15 | 0.141 | 0.01252 | 456.776 | 475251.059 | 898.65 | 0.131 | 0.01167 | 411.982 | 368068.496 | 901.05 | 0.11 | 0.00972 | 360.264
407574.875 | 899.15 | 0.15 | 0.01331 | 456.776 | 496851.084 | 898.6 | 0.136 | 0.01211 | 411.982 | 389668.756 | 901 | 0.112 | 0.00995 | 360.264
410447.953 | 899.25 | 0.151 | 0.0134 | 456.776 | 504155.94 | 899.5 | 0.139 | 0.01233 | 411.982 | 393463.294 | 900.95 | 0.115 | 0.01017 | 360.264
431143.939 | 899.4 | 0.161 | 0.01428 | 456.776 | 518451.451 | 899.2 | 0.141 | 0.01251 | 411.982 | 411268.83 | 900.95 | 0.117 | 0.01039 | 360.264
432048.32 | 899.3 | 0.158 | 0.01406 | 456.776 | 540051.776 | 898.6 | 0.144 | 0.01273 | 411.982 | 432869.002 | 901.05 | 0.117 | 0.01039 | 360.264
453648.688 | 899.2 | 0.171 | 0.01516 | 456.776 | 544984.027 | 898.65 | 0.148 | 0.01317 | 411.982 | 454469.152 | 901.1 | 0.122 | 0.01078 | 360.264
460907.221 | 899.3 | 0.173 | 0.01538 | 456.776 | 561651.859 | 898.55 | 0.148 | 0.01317 | 411.982 | 457577.673 | 901.05 | 0.123 | 0.01092 | 360.264
475248.943 | 899.3 | 0.181 | 0.01604 | 456.776 | 583252.044 | 899.1 | 0.156 | 0.01383 | 411.982 | 476069.288 | 901.05 | 0.127 | 0.01123 | 360.264
480034.647 | 899.25 | 0.183 | 0.01626 | 456.776 | 597308.392 | 898.6 | 0.158 | 0.014 | 411.982 | 497669.543 | 901.05 | 0.127 | 0.01123 | 360.264
496849.222 | 899.1 | 0.191 | 0.01692 | 456.776 | 604852.262 | 898.45 | 0.156 | 0.01383 | 411.982 | 500046.805 | 901.1 | 0.127 | 0.01123 | 360.264
500801.522 | 899.15 | 0.194 | 0.01723 | 456.776 | 619376.618 | 898.1 | 0.163 | 0.01444 | 411.982 | 514674.851 | 901.5 | 0.129 | 0.01145 | 360.264
516590.424 | 898.85 | 0.203 | 0.01802 | 456.776 | 626452.355 | 897.9 | 0.161 | 0.01422 | 411.982 | 515252.367 | 901.55 | 0.131 | 0.01167 | 360.264
518449.534 | 898.9 | 0.203 | 0.01802 | 456.776 | 648052.496 | 898.15 | 0.165 | 0.01466 | 406.382 | 519269.608 | 901.6 | 0.132 | 0.01167 | 360.264
536559.22 | 898.85 | 0.216 | 0.01912 | 456.776 | 666431.11 | 898.65 | 0.173 | 0.01532 | 411.982 | 540869.624 | 900.8 | 0.136 | 0.01211 | 360.264
540049.579 | 898.75 | 0.216 | 0.01912 | 456.776 | 669652.593 | 898.2 | 0.17 | 0.0151 | 411.982 | 544482.359 | 900.8 | 0.138 | 0.01224 | 360.264
558503.099 | 898.95 | 0.228 | 0.02017 | 456.776 | 691252.842 | 898.05 | 0.175 | 0.01554 | 411.982 | 562469.657 | 900.8 | 0.139 | 0.01233 | 360.264
561649.804 | 898.9 | 0.228 | 0.02017 | 456.776 | 710369.768 | 898.3 | 0.183 | 0.01616 | 411.982 | 584069.909 | 900.9 | 0.141 | 0.0125 | 360.264
580395.45 | 898.95 | 0.239 | 0.02113 | 456.776 | 712853.082 | 898.3 | 0.18 | 0.01594 | 411.982 | 585865.527 | 901.1 | 0.141 | 0.0125 | 360.264
583250.139 | 899 | 0.243 | 0.02144 | 456.776 | 734453.216 | 897.95 | 0.183 | 0.01616 | 411.982 | 605201.825 | 901.25 | 0.149 | 0.01316 | 360.264
593066.314 | 898.9 | 0.25 | 0.02209 | 456.776 | 756053.475 | 898.45 | 0.19 | 0.01682 | 411.982 | 605669.977 | 901.25 | 0.146 | 0.01294 | 360.264
604850.335 | 898.75 | 0.258 | 0.02275 | 456.776 | 758453.102 | 898.5 | 0.192 | 0.01704 | 411.982 | 627270.168 | 900.95 | 0.148 | 0.01316 | 360.264
608641.473 | 898.5 | 0.26 | 0.02297 | 456.776 | 777653.618 | 898.5 | 0.195 | 0.01725 | 411.982 | 648870.291 | 900.9 | 0.153 | 0.01356 | 360.264
620575.296 | 898.5 | 0.27 | 0.02384 | 456.776 | 799253.907 | 898.5 | 0.2 | 0.01765 | 411.982 | 661364.88 | 901 | 0.156 | 0.01378 | 360.264
626450.695 | 898.45 | 0.273 | 0.02406 | 456.776 | 801202.797 | 898.5 | 0.202 | 0.01787 | 411.982 | 670470.632 | 900.9 | 0.156 | 0.01378 | 360.264
632610.484 | 898.45 | 0.28 | 0.02471 | 456.776 | 820853.915 | 898.1 | 0.202 | 0.01787 | 411.982 | 672151.228 | 900.9 | 0.156 | 0.01378 | 360.264
646426.906 | 898.3 | 0.293 | 0.0258 | 456.776 | 838776.543 | 898.55 | 0.212 | 0.01875 | 411.982 | 692070.787 | 901.15 | 0.158 | 0.014 | 360.264
648050.977 | 898.4 | 0.293 | 0.0258 | 456.776 | 842454.251 | 898.6 | 0.21 | 0.01853 | 411.982 | 705426.148 | 901.2 | 0.164 | 0.01457 | 360.264
663066.565 | 898.35 | 0.305 | 0.02689 | 456.776 | 864054.465 | 898.25 | 0.214 | 0.01896 | 411.982 | 713671.137 | 901.15 | 0.163 | 0.01444 | 360.264
669651.142 | 898.35 | 0.31 | 0.02732 | 456.776 | 876704.781 | 898.25 | 0.219 | 0.0194 | 411.982 | 735271.328 | 901 | 0.165 | 0.01466 | 360.264
677153.242 | 898.4 | 0.315 | 0.02776 | 456.776 | 885654.573 | 898.15 | 0.219 | 0.0194 | 411.982 | 756871.657 | 900.85 | 0.168 | 0.01488 | 360.264
678109.745 | 898.5 | 0.318 | 0.02798 | 456.776 | 907254.581 | 898.3 | 0.227 | 0.02001 | 411.982 | 763558.675 | 901.05 | 0.17 | 0.0151 | 360.264
689896.892 | 898.55 | 0.328 | 0.02884 | 456.776 | 911661.002 | 898.3 | 0.228 | 0.02015 | 411.982 | 777422.928 | 901.3 | 0.175 | 0.0155 | 360.264
691251.453 | 898.55 | 0.33 | 0.02906 | 456.776 | 928854.838 | 898.65 | 0.232 | 0.02045 | 411.982 | 778471.772 | 901.15 | 0.173 | 0.01528 | 360.264
700148.759 | 898.6 | 0.337 | 0.02971 | 456.776 | 935156.409 | 898.75 | 0.234 | 0.02067 | 411.982 | 800071.922 | 901.1 | 0.175 | 0.0155 | 360.264
712449.893 | 898.4 | 0.35 | 0.0308 | 456.776 | 950455.036 | 899.35 | 0.239 | 0.02111 | 411.982 | 821672.021 | 900.95 | 0.18 | 0.01594 | 360.264
712851.793 | 898.45 | 0.347 | 0.03058 | 456.776 | 963884.054 | 898.4 | 0.244 | 0.02154 | 411.982 | 843272.384 | 900.55 | 0.182 | 0.01615 | 360.264
726745.894 | 898.05 | 0.362 | 0.03188 | 456.776 | 972055.098 | 897.8 | 0.241 | 0.02133 | 411.982 | 855246.501 | 900.85 | 0.185 | 0.01633 | 360.264
734451.966 | 898.15 | 0.37 | 0.03253 | 456.776 | 993655.385 | 898.15 | 0.249 | 0.02194 | 411.982 | 864872.39 | 900.9 | 0.187 | 0.01655 | 360.264
735824.569 | 898.15 | 0.372 | 0.03274 | 456.776 | 999755.597 | 898.1 | 0.254 | 0.02237 | 411.982 | 886472.719 | 900.6 | 0.19 | 0.01677 | 360.264
746574.902 | 898 | 0.382 | 0.03361 | 456.776 | 1012027.74 | 898.6 | 0.259 | 0.02281 | 411.982 | 907370.093 | 900.7 | 0.195 | 0.01721 | 360.264
755803.58 | 898.1 | 0.392 | 0.03447 | 456.776 | 1015255.626 | 898.05 | 0.256 | 0.02259 | 411.982 | 908072.741 | 900.65 | 0.192 | 0.01699 | 360.264
756051.968 | 898.1 | 0.392 | 0.03447 | 456.776 | 1036855.873 | 897.65 | 0.261 | 0.02303 | 411.982 | 929673.032 | 900.65 | 0.197 | 0.01743 | 360.264
764145.269 | 898.1 | 0.4 | 0.03512 | 456.776 | 1045981.767 | 897.65 | 0.266 | 0.02351 | 411.982 | 951273.257 | 900.7 | 0.202 | 0.01787 | 360.264
764146.015 | 898.1 | 0.4 | 0.03512 | 456.776 | 1058455.896 | 897.6 | 0.269 | 0.02373 | 411.982 | 955909.811 | 900.7 | 0.204 | 0.01804 | 360.264
764907.922 | 898.15 | 0.401 | 0.03521 | 456.776 | 1070466.249 | 897.9 | 0.273 | 0.02412 | 411.982 | 972873.336 | 900.65 | 0.204 | 0.01804 | 360.264
773998.357 | 898.15 | 0.412 | 0.0362 | 456.776 | 1078822.195 | 898 | 0.278 | 0.02455 | 411.982 | 994473.659 | 900.55 | 0.209 | 0.01848 | 360.264
777652.202 | 898.15 | 0.415 | 0.03641 | 456.776 | 1080056.206 | 897.75 | 0.276 | 0.02434 | 411.982 | 1015119.342 | 900.45 | 0.215 | 0.019 | 360.264
781989.482 | 898.05 | 0.422 | 0.03706 | 456.776 | 1101656.213 | 898.05 | 0.283 | 0.02499 | 411.982 | 1016073.937 | 900.3 | 0.214 | 0.01892 | 360.264
786990.169 | 898.1 | 0.425 | 0.03727 | 456.776 | 1102916.17 | 898 | 0.283 | 0.02499 | 411.982 | 1037674.166 | 900.55 | 0.219 | 0.01935 | 360.264
792448.057 | 898.3 | 0.433 | 0.03801 | 456.776 | 1102916.915 | 898 | 0.283 | 0.02499 | 411.982 | 1059274.484 | 900.4 | 0.221 | 0.01957 | 360.264
799252.316 | 897.95 | 0.442 | 0.03878 | 456.776 | 1103821.908 | 898.2 | 0.286 | 0.02521 | 411.982 | 1060187.566 | 900.4 | 0.224 | 0.01979 | 360.264
802548.307 | 897.8 | 0.445 | 0.03899 | 456.776 | 1123256.495 | 897.55 | 0.288 | 0.02542 | 411.982 | 1080874.573 | 900.5 | 0.226 | 0.01997 | 360.264
812240.93 | 897.8 | 0.457 | 0.04007 | 456.776 | 1134112.818 | 897.7 | 0.295 | 0.02603 | 406.382 | 1094825.083 | 900.55 | 0.231 | 0.0204 | 360.264
820852.388 | 897.75 | 0.467 | 0.04093 | 456.776 | 1144856.855 | 897.95 | 0.298 | 0.02625 | 411.982 | 1102474.921 | 900.6 | 0.233 | 0.02062 | 360.264
821840.325 | 897.8 | 0.468 | 0.04101 | 456.776 | 1149026.026 | 897.75 | 0.301 | 0.02647 | 411.982 | 1104306.071 | 900.7 | 0.231 | 0.0204 | 360.264
829787.773 | 897.8 | 0.48 | 0.042 | 456.776 | 1166457.053 | 897.65 | 0.305 | 0.0269 | 411.982 | 1124075.077 | 901.05 | 0.238 | 0.02102 | 360.264
840405.859 | 898.1 | 0.491 | 0.04294 | 456.776 | 1170956.839 | 898.1 | 0.308 | 0.02712 | 406.382 | 1126730.708 | 901 | 0.241 | 0.02123 | 360.264
842452.484 | 898 | 0.495 | 0.04328 | 456.776 | 1182157.807 | 898.3 | 0.313 | 0.02755 | 411.982 | 1145675.134 | 900.75 | 0.241 | 0.02123 | 360.264
846933.32 | 897.95 | 0.502 | 0.04392 | 456.776 | 1188057.095 | 898.2 | 0.311 | 0.02742 | 411.982 | 1167275.294 | 900.95 | 0.245 | 0.02167 | 360.264
856808.565 | 897.8 | 0.513 | 0.04486 | 456.776 | 1205815.097 | 898.45 | 0.323 | 0.02838 | 411.982 | 1183513.232 | 900.95 | 0.253 | 0.02233 | 360.264
864052.748 | 897.6 | 0.522 | 0.04563 | 456.776 | 1209657.166 | 898.4 | 0.32 | 0.02816 | 411.982 | 1188875.381 | 900.95 | 0.25 | 0.02211 | 360.264
865353.058 | 897.7 | 0.525 | 0.04585 | 456.776 | 1231257.214 | 897.9 | 0.328 | 0.02881 | 411.982 | 1210475.42 | 901.05 | 0.255 | 0.02254 | 360.264
871493.747 | 897.85 | 0.535 | 0.0467 | 456.776 | 1236431.906 | 897.8 | 0.332 | 0.02925 | 411.982 | 1224633.834 | 901.3 | 0.26 | 0.02294 | 360.264
879339.509 | 898.05 | 0.545 | 0.04755 | 456.776 | 1252857.334 | 898.15 | 0.337 | 0.02968 | 411.982 | 1232075.695 | 900.95 | 0.26 | 0.02294 | 360.264
882266.066 | 898.15 | 0.55 | 0.04798 | 456.776 | 1258805.68 | 898.15 | 0.342 | 0.03007 | 411.982 | 1233019.091 | 900.9 | 0.263 | 0.02315 | 360.264
885652.954 | 898.3 | 0.555 | 0.0484 | 456.776 | 1274457.527 | 898.05 | 0.345 | 0.03028 | 411.982 | 1253675.844 | 900.75 | 0.265 | 0.02337 | 360.264
886163.727 | 898.25 | 0.557 | 0.04862 | 456.776 | 1284669.12 | 898.1 | 0.352 | 0.03093 | 411.982 | 1266770.111 | 900.8 | 0.27 | 0.02381 | 360.264
893689.37 | 898 | 0.565 | 0.04925 | 456.776 | 1296057.88 | 898.05 | 0.355 | 0.03115 | 411.982 | 1275275.997 | 900.65 | 0.27 | 0.02381 | 360.264
897478.218 | 898.05 | 0.57 | 0.04968 | 456.776 | 1296461.277 | 898.15 | 0.357 | 0.03137 | 411.982 | 1293745.659 | 901 | 0.275 | 0.02424 | 360.264
900794.183 | 898.15 | 0.577 | 0.05032 | 456.776 | 1317658.156 | 898.35 | 0.364 | 0.03197 | 406.382 | 1296876.344 | 900.85 | 0.275 | 0.02424 | 360.264
907253.155 | 898.15 | 0.582 | 0.05074 | 456.776 | 1318073.03 | 898.4 | 0.367 | 0.03219 | 411.982 | 1297609.228 | 900.85 | 0.276 | 0.02433 | 360.264
907376.125 | 898.05 | 0.585 | 0.05095 | 456.776 | 1339258.265 | 898.4 | 0.372 | 0.03262 | 406.382 | 1305391.813 | 900.85 | 0.277 | 0.02442 | 360.264
910190.589 | 898.15 | 0.59 | 0.05138 | 456.776 | 1341856.7 | 898.5 | 0.377 | 0.03305 | 411.982 | 1318476.412 | 900.9 | 0.282 | 0.02485 | 360.264
913147.282 | 898.1 | 0.595 | 0.0518 | 456.776 | 1352565.258 | 898.5 | 0.382 | 0.03348 | 411.982 | 1321983.627 | 900.7 | 0.284 | 0.02507 | 360.264
917498.521 | 898.05 | 0.602 | 0.05244 | 456.776 | 1360858.43 | 898.85 | 0.384 | 0.0337 | 406.382 | 1340076.601 | 900.1 | 0.287 | 0.02529 | 360.264
922895.464 | 898.25 | 0.61 | 0.05307 | 456.776 | 1374902.757 | 897.85 | 0.392 | 0.03435 | 406.382 | 1361676.9 | 900 | 0.289 | 0.02551 | 360.264
926543.237 | 898.3 | 0.617 | 0.05371 | 456.776 | 1382458.683 | 897.7 | 0.392 | 0.03435 | 406.382 | 1369043.615 | 900.15 | 0.294 | 0.02594 | 360.264
928853.233 | 898.25 | 0.62 | 0.05392 | 456.776 | 1394879.919 | 897.7 | 0.401 | 0.03521 | 406.382 | 1383276.945 | 900.25 | 0.296 | 0.02612 | 360.264
931370.812 | 898.35 | 0.625 | 0.05434 | 456.776 | 1404059.007 | 897.65 | 0.401 | 0.03521 | 411.982 | 1395164.953 | 900.25 | 0.301 | 0.02655 | 360.264
936023.913 | 898.25 | 0.632 | 0.05498 | 456.776 | 1417296.006 | 897.85 | 0.411 | 0.03607 | 406.382 | 1399635.793 | 900.25 | 0.304 | 0.02677 | 360.264
940805.819 | 898.5 | 0.64 | 0.05561 | 456.776 | 1425659.115 | 897.9 | 0.414 | 0.03628 | 406.382 | 1404877.302 | 900.25 | 0.301 | 0.02655 | 360.264
945970.545 | 898.55 | 0.647 | 0.05625 | 456.776 | 1435490.833 | 898 | 0.421 | 0.03689 | 411.982 | 1426477.319 | 899.95 | 0.311 | 0.02742 | 360.264
950388.996 | 898.7 | 0.655 | 0.05688 | 456.776 | 1447259.382 | 898.45 | 0.421 | 0.03689 | 411.982 | 1443540.902 | 900.05 | 0.316 | 0.02781 | 360.264
950453.606 | 898.7 | 0.652 | 0.05667 | 456.776 | 1455899.412 | 898.1 | 0.429 | 0.03753 | 411.982 | 1448077.495 | 899.95 | 0.316 | 0.02781 | 360.264
954579.088 | 898.5 | 0.662 | 0.05751 | 456.776 | 1468859.435 | 898.35 | 0.433 | 0.03796 | 411.982 | 1456555.993 | 900.15 | 0.316 | 0.02781 | 360.264
959152.168 | 898.75 | 0.67 | 0.05815 | 456.776 | 1473807.464 | 898.55 | 0.438 | 0.03839 | 411.982 | 1469677.857 | 900.45 | 0.321 | 0.0282 | 360.264
962846.418 | 898.65 | 0.677 | 0.05878 | 456.776 | 1487449.595 | 898.1 | 0.446 | 0.03899 | 411.982 | 1480686.961 | 900.6 | 0.328 | 0.02885 | 360.264
967464.876 | 898.75 | 0.685 | 0.05941 | 456.776 | 1490459.686 | 898.15 | 0.443 | 0.03878 | 411.982 | 1491278.145 | 900.5 | 0.326 | 0.02863 | 360.264
971774.136 | 898.8 | 0.692 | 0.06004 | 456.776 | 1508455.729 | 897.95 | 0.456 | 0.03985 | 411.982 | 1512878.248 | 901.2 | 0.333 | 0.02924 | 360.264
972053.681 | 898.9 | 0.692 | 0.06004 | 456.776 | 1512059.885 | 897.95 | 0.453 | 0.03964 | 411.982 | 1514398.69 | 901.3 | 0.338 | 0.02967 | 360.264
975276.047 | 898.85 | 0.7 | 0.06067 | 456.776 | 1527851.227 | 897.9 | 0.466 | 0.04071 | 411.982 | 1534478.566 | 901.1 | 0.34 | 0.02989 | 360.264
980330.762 | 899.1 | 0.707 | 0.0613 | 456.776 | 1533660.017 | 898.1 | 0.466 | 0.04071 | 411.982 | 1541827.043 | 901 | 0.344 | 0.03019 | 360.264
983323.574 | 898.95 | 0.715 | 0.06193 | 456.776 | 1547468.118 | 898.05 | 0.475 | 0.04152 | 411.982 | 1556078.931 | 901.1 | 0.348 | 0.03054 | 360.264
988293.282 | 898.95 | 0.722 | 0.06256 | 456.776 | 1555260.243 | 898 | 0.478 | 0.04174 | 411.982 | 1571045.92 | 901 | 0.355 | 0.03114 | 360.264
992079.226 | 899.25 | 0.73 | 0.06319 | 456.776 | 1555525.078 | 898.05 | 0.48 | 0.04195 | 411.982 | 1577679.208 | 900.85 | 0.352 | 0.03093 | 360.264
993653.753 | 899 | 0.73 | 0.06319 | 456.776 | 1574370.861 | 898.25 | 0.49 | 0.04285 | 411.982 | 1599279.476 | 901.1 | 0.362 | 0.03179 | 360.264
996062.533 | 899.15 | 0.738 | 0.06382 | 456.776 | 1576860.517 | 898.5 | 0.488 | 0.04263 | 411.982 | 1609770.425 | 901.15 | 0.367 | 0.03223 | 360.264
999552.345 | 899.15 | 0.745 | 0.06445 | 456.776 | 1590982.216 | 898.6 | 0.5 | 0.0437 | 411.982 | 1620879.664 | 901.15 | 0.37 | 0.03244 | 360.264
1003856.469 | 899.2 | 0.753 | 0.06508 | 456.776 | 1598460.782 | 898.5 | 0.5 | 0.0437 | 411.982 | 1642479.761 | 901.2 | 0.374 | 0.03283 | 360.264
1006792.258 | 899.2 | 0.76 | 0.06571 | 456.776 | 1610529.716 | 898.6 | 0.51 | 0.04451 | 411.982 | 1644908.933 | 901.3 | 0.377 | 0.03309 | 360.264
1012150.196 | 899.25 | 0.768 | 0.06633 | 456.776 | 1618318.63 | 899 | 0.515 | 0.04494 | 411.982 | 1664017.694 | 900.95 | 0.384 | 0.03369 | 360.264
1014778.019 | 899.05 | 0.775 | 0.06696 | 456.776 | 1620060.787 | 898.95 | 0.512 | 0.04473 | 411.982 | 1664080.125 | 900.95 | 0.382 | 0.03348 | 360.264
1015253.815 | 899.1 | 0.775 | 0.06696 | 456.776 | 1632192.202 | 898.65 | 0.522 | 0.04558 | 411.982 | 1685680.133 | 901.05 | 0.389 | 0.03412 | 360.264
1018944.674 | 899.1 | 0.783 | 0.06759 | 456.776 | 1641661.03 | 897.7 | 0.525 | 0.04579 | 411.982 | 1687886.166 | 901.05 | 0.39 | 0.03425 | 360.264
1022412.521 | 899.2 | 0.79 | 0.06821 | 456.776 | 1646660.602 | 897.6 | 0.53 | 0.04622 | 411.982 | 1707280.428 | 901.05 | 0.396 | 0.03473 | 360.264
1026619.489 | 899.15 | 0.798 | 0.06888 | 456.776 | 1648119.98 | 897.45 | 0.532 | 0.04643 | 411.982 | 1710556.39 | 901.2 | 0.401 | 0.03516 | 360.264
1029006.656 | 899.15 | 0.803 | 0.0693 | 456.776 | 1661507.593 | 898 | 0.542 | 0.04724 | 411.982 | 1712404.15 | 900.75 | 0.399 | 0.03494 | 360.264
1032140.246 | 899.15 | 0.808 | 0.06971 | 456.776 | 1663261.087 | 898 | 0.54 | 0.04703 | 411.982 | 1728880.687 | 901.85 | 0.404 | 0.03537 | 360.264
1034720.869 | 898.95 | 0.815 | 0.07034 | 456.776 | 1676771.946 | 898.45 | 0.55 | 0.04788 | 411.982 | 1736466.683 | 901.8 | 0.406 | 0.03559 | 360.264
1036854.12 | 898.85 | 0.818 | 0.07055 | 456.776 | 1684861.209 | 898.15 | 0.552 | 0.04809 | 411.982 | 1745247.671 | 901.7 | 0.409 | 0.0358 | 360.264
1039197.89 | 898.85 | 0.823 | 0.07096 | 456.776 | 1690056.168 | 898.95 | 0.56 | 0.04873 | 411.982 | 1748347.322 | 901.9 | 0.411 | 0.03602 | 360.264
1042059.687 | 898.95 | 0.83 | 0.07159 | 456.776 | 1703874.854 | 898.9 | 0.568 | 0.04945 | 411.982 | 1750481.019 | 901.8 | 0.409 | 0.0358 | 360.264
1045922.12 | 898.95 | 0.838 | 0.07221 | 456.776 | 1706461.409 | 898.65 | 0.567 | 0.04933 | 411.982 | 1772081.277 | 901.45 | 0.418 | 0.03667 | 360.264
1048912.796 | 898.85 | 0.846 | 0.07283 | 456.776 | 1713345.369 | 898.5 | 0.574 | 0.05 | 411.982 | 1779846.267 | 901.45 | 0.42 | 0.03675 | 360.264
1053380.593 | 898.95 | 0.853 | 0.07346 | 456.776 | 1727443.873 | 898.25 | 0.582 | 0.05064 | 411.982 | 1793681.489 | 901.15 | 0.426 | 0.03727 | 360.264
1055382.945 | 898.95 | 0.861 | 0.07408 | 456.776 | 1728061.647 | 898.3 | 0.579 | 0.05043 | 411.982 | 1797566.308 | 901.3 | 0.428 | 0.03748 | 360.264
1058454.472 | 898.95 | 0.866 | 0.07449 | 456.776 | 1739093.151 | 898.4 | 0.589 | 0.05128 | 417.581 | 1797567.424 | 901.35 | 0.428 | 0.03748 | 360.264
1060442.969 | 898.95 | 0.868 | 0.0747 | 456.776 | 1744776.385 | 898.3 | 0.594 | 0.0517 | 417.581 | 1803903.43 | 901.6 | 0.431 | 0.0377 | 360.264
1062161.722 | 898.85 | 0.876 | 0.07532 | 456.776 | 1749661.915 | 898.4 | 0.594 | 0.0517 | 411.982 | 1815281.852 | 901.8 | 0.433 | 0.03791 | 360.264
1066748.968 | 898.85 | 0.883 | 0.07599 | 456.776 | 1757429.652 | 898.5 | 0.604 | 0.05251 | 411.982 | 1824797.242 | 901.45 | 0.44 | 0.03851 | 360.264
1069396.392 | 898.85 | 0.888 | 0.0764 | 456.776 | 1771262.022 | 898.5 | 0.612 | 0.05314 | 417.581 | 1836881.959 | 901.5 | 0.443 | 0.03873 | 360.264
1072069.962 | 898.75 | 0.896 | 0.07702 | 456.776 | 1772801.444 | 898.5 | 0.611 | 0.05314 | 411.982 | 1856273.537 | 901.15 | 0.449 | 0.03929 | 360.264
1075772.377 | 898.8 | 0.903 | 0.07764 | 456.776 | 1773238.397 | 898.75 | 0.614 | 0.05335 | 417.581 | 1858482.268 | 901.05 | 0.45 | 0.03937 | 360.264
1078762.477 | 898.8 | 0.911 | 0.07826 | 456.776 | 1787324.604 | 898.6 | 0.624 | 0.0542 | 411.982 | 1877629.244 | 901.4 | 0.46 | 0.04023 | 360.264
1080054.62 | 898.9 | 0.913 | 0.07847 | 456.776 | 1792862.363 | 898.4 | 0.626 | 0.05441 | 411.982 | 1880082.406 | 901.35 | 0.458 | 0.04001 | 360.264
1081866.552 | 898.85 | 0.919 | 0.07888 | 456.776 | 1796161.988 | 898.9 | 0.631 | 0.05483 | 411.982 | 1886404.612 | 901.55 | 0.462 | 0.04044 | 360.264
1085244.896 | 898.9 | 0.926 | 0.0795 | 456.776 | 1809120.006 | 898.15 | 0.639 | 0.05547 | 411.982 | 1890411.532 | 901.55 | 0.465 | 0.04066 | 360.264
1088562.745 | 898.85 | 0.934 | 0.08012 | 456.776 | 1814462.619 | 898.3 | 0.639 | 0.05547 | 411.982 | 1901682.682 | 901.75 | 0.467 | 0.04083 | 360.264
1091363.783 | 898.9 | 0.941 | 0.08074 | 456.776 | 1819330.117 | 898.2 | 0.644 | 0.05585 | 411.982 | 1918293.854 | 901.75 | 0.475 | 0.04147 | 360.264
1094820.962 | 899.05 | 0.949 | 0.0814 | 456.776 | 1823932.367 | 898.35 | 0.648 | 0.05618 | 411.982 | 1923282.772 | 901.75 | 0.472 | 0.04126 | 360.264
1097391.996 | 899 | 0.956 | 0.08201 | 456.776 | 1829166.549 | 898.25 | 0.654 | 0.05673 | 411.982 | 1930583.918 | 901.55 | 0.48 | 0.0419 | 360.264
1100291.878 | 898.95 | 0.964 | 0.08263 | 456.776 | 1836062.671 | 898.1 | 0.656 | 0.05694 | 411.982 | 1944883.077 | 901.5 | 0.482 | 0.04211 | 360.264
1101654.659 | 898.95 | 0.964 | 0.08263 | 456.776 | 1842970.273 | 898.35 | 0.662 | 0.05745 | 411.982 | 1954486.674 | 901.4 | 0.489 | 0.04271 | 360.264
1104050.441 | 899.15 | 0.971 | 0.08325 | 456.776 | 1850604.596 | 898.85 | 0.671 | 0.05821 | 411.982 | 1966483.301 | 901.5 | 0.492 | 0.04293 | 360.264
1106527.131 | 899 | 0.979 | 0.08386 | 456.776 | 1857662.922 | 898.85 | 0.674 | 0.05842 | 411.982 | 1968663.256 | 901.5 | 0.494 | 0.04314 | 360.264
1109872.832 | 899.05 | 0.987 | 0.08448 | 456.776 | 1861728.499 | 898.8 | 0.679 | 0.05884 | 411.982 | 1976096.082 | 901.6 | 0.494 | 0.04314 | 360.264
1112354.203 | 899 | 0.994 | 0.0851 | 456.776 | 1873256.515 | 898.85 | 0.689 | 0.05964 | 411.982 | 1988083.429 | 901.6 | 0.502 | 0.04378 | 360.264
1115402.016 | 899.1 | 1.002 | 0.08571 | 456.776 | 1879263 | 899.5 | 0.689 | 0.05964 | 411.982 | 1988379.236 | 901.5 | 0.504 | 0.04399 | 360.264
1118603.081 | 899.1 | 1.009 | 0.08633 | 456.776 | 1880249.292 | 898.95 | 0.694 | 0.06006 | 411.982 | 1993312.199 | 901.45 | 0.502 | 0.04378 | 360.264
1121575.79 | 899.25 | 1.017 | 0.08694 | 456.776 | 1891997.873 | 898.35 | 0.704 | 0.0609 | 411.982 | 2009683.546 | 901.45 | 0.509 | 0.04442 | 360.264
1123254.731 | 899.05 | 1.022 | 0.08735 | 456.776 | 1900863.239 | 898.35 | 0.708 | 0.06132 | 411.982 | 2010541.899 | 901.6 | 0.511 | 0.04463 | 360.264
1123654.575 | 898.95 | 1.024 | 0.0876 | 456.776 | 1904715.749 | 898.05 | 0.71 | 0.0614 | 411.982 | 2031283.794 | 901.55 | 0.516 | 0.04502 | 360.264
1127393.951 | 899 | 1.032 | 0.08821 | 456.776 | 1906869.732 | 898.3 | 0.716 | 0.06195 | 411.982 | 2032287.164 | 901.5 | 0.519 | 0.04523 | 360.264
1129444.184 | 898.95 | 1.039 | 0.08882 | 456.776 | 1918284.825 | 898.5 | 0.723 | 0.06253 | 411.982 | 2033499.001 | 901.55 | 0.521 | 0.04544 | 360.264
1132275.505 | 899.05 | 1.047 | 0.08944 | 456.776 | 1922463.253 | 898.2 | 0.723 | 0.06253 | 411.982 | 2052883.967 | 901.55 | 0.526 | 0.04587 | 360.264
1135194.816 | 899.05 | 1.055 | 0.09005 | 456.776 | 1929809.725 | 898.1 | 0.733 | 0.06341 | 411.982 | 2056095.028 | 901.65 | 0.527 | 0.04596 | 360.264
1137939.239 | 899.15 | 1.062 | 0.0907 | 456.776 | 1941568.244 | 898.4 | 0.743 | 0.06425 | 411.982 | 2060219.211 | 901.85 | 0.529 | 0.04608 | 360.264
1140717.092 | 899.05 | 1.07 | 0.09131 | 456.776 | 1944063.405 | 898.25 | 0.743 | 0.06425 | 411.982 | 2060246.068 | 901.85 | 0.532 | 0.04638 | 360.264
1143298.53 | 899.05 | 1.077 | 0.09193 | 456.776 | 1952899.448 | 898.5 | 0.753 | 0.06509 | 411.982 | 2074484.213 | 901.8 | 0.538 | 0.04689 | 360.264
1144854.955 | 899.1 | 1.08 | 0.09213 | 456.776 | 1957744.188 | 898.65 | 0.758 | 0.06551 | 411.982 | 2076988.239 | 901.75 | 0.541 | 0.04711 | 360.264
1145522.448 | 899.2 | 1.085 | 0.09254 | 456.776 | 1965663.665 | 898.7 | 0.761 | 0.06571 | 411.982 | 2096084.368 | 901.7 | 0.546 | 0.04753 | 360.264
1148932.138 | 899.1 | 1.092 | 0.09315 | 456.776 | 1970024.077 | 898.6 | 0.768 | 0.0663 | 411.982 | 2103853.39 | 901.65 | 0.551 | 0.04796 | 360.264
1150760.308 | 899.1 | 1.1 | 0.09376 | 456.776 | 1974997.951 | 898.55 | 0.773 | 0.06672 | 411.982 | 2117684.451 | 901.65 | 0.556 | 0.04838 | 360.264
1153679.354 | 899.2 | 1.108 | 0.09437 | 451.177 | 1987263.985 | 897.85 | 0.781 | 0.06734 | 411.982 | 2125452.095 | 901.5 | 0.561 | 0.04881 | 360.264
1155753.624 | 899.15 | 1.113 | 0.09477 | 456.776 | 1987669.476 | 898.05 | 0.783 | 0.06755 | 411.982 | 2139284.576 | 901.6 | 0.563 | 0.04902 | 360.264
1157171.415 | 899.1 | 1.118 | 0.09518 | 456.776 | 1997866.055 | 898.2 | 0.792 | 0.06826 | 411.982 | 2140824.859 | 901.45 | 0.565 | 0.04919 | 360.264
1159124.872 | 899.2 | 1.125 | 0.09579 | 456.776 | 2003734.207 | 898.25 | 0.798 | 0.06884 | 411.982 | 2150108.512 | 901.7 | 0.57 | 0.04961 | 360.264
1162526.881 | 899.15 | 1.133 | 0.09644 | 451.177 | 2008864.22 | 897.75 | 0.801 | 0.06905 | 411.982 | 2160884.662 | 901.55 | 0.573 | 0.04983 | 360.264
1164373.939 | 899.2 | 1.14 | 0.09705 | 451.177 | 2015225.769 | 898.35 | 0.808 | 0.06968 | 411.982 | 2169820.279 | 901.55 | 0.58 | 0.05046 | 360.264
1166454.993 | 899.25 | 1.146 | 0.09745 | 451.177 | 2020731.851 | 898.3 | 0.813 | 0.07009 | 411.982 | 2182484.696 | 901.5 | 0.583 | 0.05068 | 360.264
1167508.437 | 899.1 | 1.148 | 0.09766 | 456.776 | 2030464.35 | 898.2 | 0.821 | 0.07068 | 411.982 | 2193724.419 | 901.45 | 0.59 | 0.05131 | 360.264
1169372.618 | 899.15 | 1.156 | 0.0983 | 456.776 | 2032095.416 | 898.3 | 0.823 | 0.07088 | 411.982 | 2204084.867 | 901.55 | 0.592 | 0.05148 | 360.264
1172148.959 | 898.95 | 1.163 | 0.09891 | 456.776 | 2038206.81 | 898.2 | 0.831 | 0.07151 | 411.982 | 2212551.385 | 901.65 | 0.6 | 0.05212 | 360.264
1173861.918 | 899.05 | 1.168 | 0.09932 | 451.177 | 2047329.903 | 898.4 | 0.838 | 0.07213 | 411.982 | 2225685.118 | 901.75 | 0.602 | 0.05233 | 360.264
1175275.04 | 899 | 1.173 | 0.09972 | 456.776 | 2052064.5 | 898.25 | 0.841 | 0.07234 | 411.982 | 2236073.421 | 901.7 | 0.61 | 0.05301 | 360.264
1177564.791 | 899.05 | 1.181 | 0.10033 | 456.776 | 2057450.499 | 898.6 | 0.847 | 0.07284 | 411.982 | 2247285.382 | 901.45 | 0.612 | 0.05322 | 360.264
1180012.617 | 898.95 | 1.188 | 0.10093 | 456.776 | 2061986.8 | 899.25 | 0.853 | 0.07337 | 411.982 | 2255103.257 | 901.5 | 0.62 | 0.05385 | 360.264
1182173.72 | 899.1 | 1.196 | 0.10154 | 451.177 | 2072314.87 | 898.75 | 0.861 | 0.074 | 411.982 | 2268885.692 | 901.4 | 0.625 | 0.05423 | 360.264
1184551.208 | 899.05 | 1.204 | 0.10214 | 456.776 | 2073664.697 | 898.95 | 0.861 | 0.074 | 411.982 | 2278545.564 | 901.4 | 0.629 | 0.05465 | 360.264
1186481.903 | 898.95 | 1.211 | 0.10275 | 456.776 | 2074491.208 | 898.95 | 0.863 | 0.0742 | 411.982 | 2290485.949 | 901.4 | 0.634 | 0.05508 | 360.264
1188055.157 | 898.95 | 1.214 | 0.10295 | 451.177 | 2080998.95 | 899.55 | 0.871 | 0.07482 | 411.982 | 2297705.906 | 901.6 | 0.639 | 0.0555 | 360.264
1188743.208 | 899 | 1.219 | 0.10335 | 456.776 | 2085374.555 | 899.4 | 0.876 | 0.07528 | 411.982 | 2312086.256 | 901.9 | 0.642 | 0.05571 | 360.264
1190702.05 | 899.05 | 1.226 | 0.10396 | 451.177 | 2095264.802 | 899.2 | 0.883 | 0.07586 | 411.982 | 2315777.152 | 901.9 | 0.647 | 0.05613 | 360.264
1193149.751 | 898.85 | 1.234 | 0.1046 | 451.177 | 2095706.26 | 899.1 | 0.886 | 0.07607 | 411.982 | 2318027.179 | 902 | 0.649 | 0.05634 | 360.264
1195066.248 | 899 | 1.242 | 0.10524 | 456.776 | 2104360.746 | 899.15 | 0.896 | 0.07689 | 411.982 | 2333686.475 | 901.95 | 0.656 | 0.05693 | 360.264
1197977.394 | 899 | 1.249 | 0.10585 | 451.177 | 2113855.178 | 899.05 | 0.903 | 0.07751 | 411.982 | 2335149.286 | 902 | 0.659 | 0.05714 | 360.264
1199921.818 | 899.15 | 1.257 | 0.10645 | 451.177 | 2116864.878 | 899.15 | 0.903 | 0.07751 | 411.982 | 2335990.907 | 902.05 | 0.656 | 0.05693 | 360.264
1201742.489 | 899.05 | 1.264 | 0.10705 | 451.177 | 2123227.42 | 899.25 | 0.913 | 0.07834 | 411.982 | 2355286.8 | 902.05 | 0.666 | 0.05778 | 360.264
1203640.413 | 899 | 1.269 | 0.10745 | 456.776 | 2130366.948 | 899.05 | 0.921 | 0.07896 | 411.982 | 2358094.62 | 901.95 | 0.669 | 0.05799 | 360.264
1204691.874 | 898.8 | 1.274 | 0.10785 | 456.776 | 2138464.965 | 899.6 | 0.928 | 0.07958 | 411.982 | 2367040.648 | 901.85 | 0.674 | 0.05841 | 360.264
1206883.622 | 898.8 | 1.282 | 0.10846 | 456.776 | 2140636.544 | 899.35 | 0.931 | 0.07978 | 411.982 | 2376887.044 | 902 | 0.676 | 0.05862 | 360.264
1209273.811 | 898.6 | 1.29 | 0.10906 | 456.776 | 2149335.727 | 899.3 | 0.941 | 0.08065 | 411.982 | 2383721.416 | 901.85 | 0.684 | 0.05921 | 360.264
1209655.253 | 898.6 | 1.29 | 0.10906 | 456.776 | 2159896.573 | 899.35 | 0.951 | 0.08143 | 411.982 | 2396024.676 | 901.8 | 0.689 | 0.05963 | 360.264
1211449.42 | 898.75 | 1.297 | 0.10966 | 456.776 | 2160065.17 | 899.4 | 0.948 | 0.08122 | 411.982 | 2398487.081 | 901.8 | 0.688 | 0.05963 | 360.264
1213316.329 | 898.55 | 1.305 | 0.11026 | 456.776 | 2168056.86 | 899.45 | 0.961 | 0.08225 | 411.982 | 2401782.139 | 901.85 | 0.691 | 0.05984 | 360.264
1215351.406 | 898.55 | 1.312 | 0.1109 | 456.776 | 2178250.261 | 899.15 | 0.971 | 0.08307 | 411.982 | 2412097.896 | 901.95 | 0.698 | 0.06047 | 360.264
1217080.85 | 898.55 | 1.32 | 0.11154 | 456.776 | 2181665.502 | 899.4 | 0.973 | 0.08328 | 411.982 | 2419377.713 | 901.95 | 0.701 | 0.06068 | 360.264
1219291.577 | 898.65 | 1.328 | 0.11214 | 456.776 | 2186398.141 | 899.25 | 0.981 | 0.08389 | 411.982 | 2420087.322 | 902.05 | 0.701 | 0.06068 | 360.264
1221207.33 | 898.85 | 1.335 | 0.11274 | 456.776 | 2196552.489 | 899.35 | 0.991 | 0.08471 | 411.982 | 2424040.376 | 901.95 | 0.703 | 0.06089 | 360.264
1223175.22 | 898.7 | 1.343 | 0.11334 | 456.776 | 2203265.642 | 899.35 | 0.993 | 0.08492 | 411.982 | 2440203.079 | 902 | 0.713 | 0.06168 | 360.264
1224457.191 | 898.8 | 1.348 | 0.11373 | 456.776 | 2204568.537 | 899.4 | 1.001 | 0.08557 | 411.982 | 2441687.453 | 902 | 0.711 | 0.06152 | 360.264
1226017.66 | 898.75 | 1.356 | 0.11433 | 456.776 | 2214428.756 | 899.2 | 1.011 | 0.08639 | 411.982 | 2450054.517 | 902.05 | 0.718 | 0.0621 | 360.264
1228097.366 | 898.85 | 1.363 | 0.11493 | 456.776 | 2217715.71 | 899.3 | 1.016 | 0.0868 | 411.982 | 2463287.647 | 901.75 | 0.723 | 0.06252 | 360.264
1229986.451 | 898.75 | 1.371 | 0.11553 | 456.776 | 2224865.775 | 899.3 | 1.018 | 0.08701 | 411.982 | 2469855.808 | 902.05 | 0.728 | 0.06294 | 360.264
1231255.57 | 898.65 | 1.373 | 0.11573 | 456.776 | 2226557.98 | 899.3 | 1.026 | 0.08762 | 411.982 | 2484887.682 | 901.95 | 0.735 | 0.06357 | 360.264
1232270.622 | 898.65 | 1.378 | 0.11612 | 456.776 | 2235712.681 | 899.55 | 1.036 | 0.08844 | 411.982 | 2487745.433 | 901.85 | 0.738 | 0.06378 | 360.264
1233671.622 | 898.65 | 1.386 | 0.11676 | 456.776 | 2244149.046 | 899.5 | 1.046 | 0.08921 | 411.982 | 2488358.58 | 901.95 | 0.735 | 0.06357 | 360.264
1235822.129 | 898.65 | 1.394 | 0.11736 | 456.776 | 2246466.142 | 899.5 | 1.048 | 0.08942 | 411.982 | 2506487.725 | 901.95 | 0.745 | 0.06441 | 360.264
1237202.369 | 898.6 | 1.401 | 0.11799 | 456.776 | 2251909.535 | 899.55 | 1.056 | 0.09007 | 411.982 | 2506502.657 | 901.95 | 0.748 | 0.06462 | 360.264
1239229.019 | 898.55 | 1.409 | 0.11859 | 456.776 | 2260174.801 | 899.45 | 1.066 | 0.09089 | 411.982 | 2522053.252 | 902.05 | 0.758 | 0.06541 | 360.264
1240854.074 | 898.35 | 1.416 | 0.11918 | 456.776 | 2268066.347 | 899.5 | 1.071 | 0.09129 | 411.982 | 2528087.853 | 901.8 | 0.76 | 0.06562 | 360.264
1242971 | 898.25 | 1.424 | 0.11978 | 456.776 | 2269695.639 | 899.25 | 1.076 | 0.0917 | 411.982 | 2542610.961 | 901.85 | 0.768 | 0.06625 | 360.264
1244059.931 | 898.25 | 1.429 | 0.12017 | 456.776 | 2275950.832 | 899.35 | 1.084 | 0.09231 | 411.982 | 2549688.039 | 902.15 | 0.77 | 0.06646 | 360.264
1245334.049 | 898.3 | 1.437 | 0.12077 | 451.177 | 2283893.252 | 899.35 | 1.09 | 0.09284 | 411.982 | 2557592.468 | 902.05 | 0.777 | 0.06708 | 360.264
1247399.904 | 898.05 | 1.444 | 0.12136 | 456.776 | 2285025.16 | 899.4 | 1.094 | 0.09313 | 411.982 | 2566350.239 | 902.1 | 0.782 | 0.0675 | 360.264
1249251.652 | 898.2 | 1.452 | 0.12199 | 451.177 | 2289666.522 | 899.35 | 1.099 | 0.09353 | 411.982 | 2571288.241 | 902 | 0.785 | 0.06771 | 360.264
1251141.491 | 898.25 | 1.459 | 0.12259 | 456.776 | 2291879.186 | 899.3 | 1.102 | 0.09382 | 411.982 | 2574345.242 | 901.95 | 0.785 | 0.06771 | 360.264
1252180.464 | 898.3 | 1.465 | 0.12298 | 451.177 | 2298721.899 | 899.35 | 1.111 | 0.09455 | 411.982 | 2584090.548 | 902.15 | 0.792 | 0.06829 | 360.264
1252855.773 | 898.25 | 1.467 | 0.12318 | 456.776 | 2306557.59 | 899.3 | 1.121 | 0.0954 | 411.982 | 2592600.059 | 902 | 0.797 | 0.06871 | 360.264
1253694.833 | 898.3 | 1.472 | 0.12357 | 451.177 | 2311266.709 | 899.55 | 1.124 | 0.0956 | 411.982 | 2592888.542 | 901.95 | 0.795 | 0.0685 | 360.264
1255550.567 | 898.2 | 1.48 | 0.12421 | 451.177 | 2314796.998 | 899.4 | 1.131 | 0.09621 | 411.982 | 2598312.295 | 901.9 | 0.8 | 0.06892 | 360.264
1256523.633 | 898.25 | 1.485 | 0.1246 | 451.177 | 2321178.804 | 899.25 | 1.141 | 0.09702 | 411.982 | 2610186.574 | 901.95 | 0.807 | 0.06954 | 360.264
1257937.114 | 898.2 | 1.492 | 0.12519 | 451.177 | 2329952.308 | 899.4 | 1.151 | 0.09783 | 411.982 | 2614488.857 | 901.95 | 0.807 | 0.06954 | 360.264
1259830.508 | 898.25 | 1.5 | 0.12578 | 451.177 | 2332867.007 | 899.4 | 1.154 | 0.09803 | 411.982 | 2626222.615 | 901.95 | 0.817 | 0.07037 | 360.264
1260925.976 | 898.25 | 1.508 | 0.12637 | 451.177 | 2336087.164 | 899.4 | 1.162 | 0.09864 | 411.982 | 2634124.682 | 901.8 | 0.822 | 0.07079 | 360.264
1262720.469 | 898.25 | 1.515 | 0.127 | 451.177 | 2344136.504 | 899.4 | 1.172 | 0.09945 | 411.982 | 2636089.227 | 901.8 | 0.82 | 0.07058 | 360.264
1263955.404 | 898.25 | 1.52 | 0.1274 | 451.177 | 2347142.166 | 899.4 | 1.177 | 0.09989 | 411.982 | 2651006.775 | 901.75 | 0.832 | 0.07158 | 360.264
1264780.351 | 898.3 | 1.525 | 0.12779 | 451.177 | 2354467.243 | 899.25 | 1.184 | 0.1005 | 411.982 | 2657689.38 | 901.65 | 0.834 | 0.07179 | 360.264
1266152.71 | 898.2 | 1.533 | 0.12838 | 451.177 | 2355581.117 | 899.4 | 1.187 | 0.1007 | 411.982 | 2661646.918 | 901.65 | 0.839 | 0.07224 | 360.264
1267966.572 | 898.2 | 1.541 | 0.12901 | 451.177 | 2363029.404 | 899.4 | 1.197 | 0.10147 | 411.982 | 2663618.745 | 901.6 | 0.839 | 0.07224 | 360.264
1269262.389 | 898.25 | 1.548 | 0.1296 | 451.177 | 2370229.635 | 899.5 | 1.207 | 0.10227 | 411.982 | 2676770.509 | 902.05 | 0.847 | 0.07286 | 360.264
1270883.589 | 898.15 | 1.556 | 0.13019 | 451.177 | 2376067.38 | 899.25 | 1.214 | 0.10288 | 411.982 | 2679289.604 | 902.35 | 0.844 | 0.07266 | 360.264
1272219.006 | 898.15 | 1.564 | 0.13077 | 451.177 | 2376518.504 | 899.45 | 1.217 | 0.10308 | 411.982 | 2690590.164 | 902 | 0.857 | 0.07369 | 360.264
1273913.565 | 898.3 | 1.571 | 0.1314 | 451.177 | 2383376.03 | 899.35 | 1.227 | 0.10392 | 411.982 | 2700889.613 | 901.6 | 0.859 | 0.0739 | 360.264
1274455.976 | 898.15 | 1.574 | 0.1316 | 451.177 | 2391145.413 | 899.55 | 1.237 | 0.10473 | 411.982 | 2700936.662 | 901.55 | 0.862 | 0.07411 | 360.264
1274906.71 | 898 | 1.576 | 0.13179 | 451.177 | 2396939.932 | 899.2 | 1.247 | 0.10553 | 411.982 | 2717645.687 | 900.7 | 0.872 | 0.07489 | 360.264
1276052.167 | 898.2 | 1.584 | 0.13238 | 451.177 | 2397667.563 | 899.4 | 1.247 | 0.10553 | 411.982 | 2722489.664 | 900.6 | 0.872 | 0.07489 | 360.264
1277724.702 | 898.3 | 1.592 | 0.13297 | 451.177 | 2403529.257 | 899.6 | 1.257 | 0.10633 | 411.982 | 2726979.736 | 900.6 | 0.877 | 0.07531 | 360.264
1278453.16 | 898.2 | 1.597 | 0.13336 | 451.177 | 2406893.531 | 899.35 | 1.26 | 0.10653 | 411.982 | 2744089.062 | 900.95 | 0.887 | 0.07614 | 360.264
1279806.889 | 898.25 | 1.604 | 0.13394 | 451.177 | 2406895.028 | 899.25 | 1.26 | 0.10653 | 411.982 | 2744089.814 | 900.9 | 0.884 | 0.07593 | 360.264
1281445.442 | 898.4 | 1.612 | 0.13457 | 451.177 | 2406895.406 | 899.25 | 1.26 | 0.10653 | 411.982 | 2758282.574 | 901.4 | 0.896 | 0.07696 | 360.264
1282461.84 | 898.35 | 1.619 | 0.13516 | 451.177 | 2406895.784 | 899.25 | 1.26 | 0.10653 | 411.982 | 2765689.986 | 901.35 | 0.899 | 0.07717 | 360.264
1284092.998 | 898.4 | 1.627 | 0.13574 | 456.776 | 2406899.517 | 899.25 | 1.26 | 0.10653 | 411.982 | 2775317.476 | 901.15 | 0.906 | 0.07779 | 360.264
1284964.93 | 898.3 | 1.632 | 0.13617 | 451.177 | 2406902.134 | 899.25 | 1.262 | 0.10673 | 411.982 | 2787289.996 | 901.25 | 0.911 | 0.0782 | 360.264
1285676.545 | 898.2 | 1.637 | 0.13656 | 451.177 | 2406903.635 | 899.25 | 1.26 | 0.10653 | 411.982 | 2790136.805 | 901.3 | 0.916 | 0.07861 | 360.264
1286982.681 | 898.3 | 1.645 | 0.13714 | 451.177 | 2406904.013 | 899.25 | 1.26 | 0.10653 | 411.982 | 2806365.044 | 901.3 | 0.926 | 0.0794 | 360.264
1288506.861 | 898.1 | 1.653 | 0.13773 | 451.177 | 2406904.39 | 899.25 | 1.26 | 0.10653 | 411.982 | 2808890.161 | 901.1 | 0.924 | 0.07919 | 360.264
1289307.508 | 898.3 | 1.658 | 0.13812 | 451.177 | 2406904.767 | 899.25 | 1.26 | 0.10653 | 411.982 | 2820690.239 | 901.35 | 0.936 | 0.08022 | 360.264
1289917.849 | 898.25 | 1.663 | 0.13851 | 451.177 | 2406905.144 | 899.25 | 1.26 | 0.10653 | 411.982 | 2830490.258 | 901.4 | 0.939 | 0.08043 | 360.264
1291244.39 | 898.25 | 1.67 | 0.13909 | 451.177 | 2406905.521 | 899.25 | 1.26 | 0.10653 | 411.982 | 2837084.719 | 901.35 | 0.946 | 0.08104 | 360.264
1292384.12 | 898.45 | 1.678 | 0.13971 | 451.177 | 2409334.163 | 899.55 | 1.267 | 0.10718 | 406.382 | 2849710.589 | 901.45 | 0.956 | 0.08187 | 360.264
1293822.306 | 898.55 | 1.686 | 0.14029 | 451.177 | 2416221.412 | 899.55 | 1.277 | 0.10794 | 411.982 | 2852090.264 | 901.6 | 0.954 | 0.08166 | 360.264
1295065.63 | 898.7 | 1.693 | 0.14092 | 456.776 | 2419618.46 | 899.4 | 1.282 | 0.10834 | 411.982 | 2866778.157 | 901.45 | 0.966 | 0.08269 | 360.264
1295930.411 | 898.55 | 1.701 | 0.1415 | 456.776 | 2425781.637 | 899.45 | 1.291 | 0.1091 | 411.982 | 2873690.534 | 901.55 | 0.968 | 0.08285 | 360.264
1296055.99 | 898.65 | 1.701 | 0.1415 | 456.776 | 2428493.695 | 899.45 | 1.294 | 0.1093 | 411.982 | 2879534.394 | 901.55 | 0.976 | 0.08351 | 360.264
1297407.809 | 898.65 | 1.708 | 0.14208 | 451.177 | 2431633.983 | 899.45 | 1.301 | 0.1099 | 411.982 | 2895290.739 | 900.7 | 0.983 | 0.08413 | 360.264
1298502.458 | 898.55 | 1.716 | 0.14266 | 456.776 | 2438625.906 | 899.3 | 1.311 | 0.11066 | 411.982 | 2896148.075 | 900.85 | 0.986 | 0.08433 | 360.264
1299561.512 | 898.6 | 1.724 | 0.14324 | 456.776 | 2444227.482 | 899.3 | 1.32 | 0.11142 | 411.982 | 2909630.515 | 900.7 | 0.996 | 0.08515 | 360.264
1300732.577 | 898.6 | 1.731 | 0.14382 | 456.776 | 2447327.881 | 899.4 | 1.325 | 0.11182 | 411.982 | 2916890.82 | 900.65 | 0.998 | 0.08536 | 360.264
1301952.25 | 898.65 | 1.739 | 0.14444 | 456.776 | 2450093.967 | 899.25 | 1.328 | 0.11197 | 411.982 | 2925359.953 | 900.85 | 1.006 | 0.08597 | 360.264
1303247.557 | 898.6 | 1.747 | 0.14506 | 456.776 | 2453205.854 | 899.25 | 1.335 | 0.11257 | 411.982 | 2938072.978 | 900.45 | 1.016 | 0.08679 | 360.264
1303936.905 | 898.8 | 1.752 | 0.14545 | 456.776 | 2456524.354 | 899.3 | 1.34 | 0.11297 | 411.982 | 2938491.162 | 900.45 | 1.013 | 0.08658 | 360.264
1304759.314 | 898.55 | 1.759 | 0.14602 | 456.776 | 2462646.227 | 899.25 | 1.349 | 0.11373 | 411.982 | 2954704.883 | 900.5 | 1.026 | 0.08761 | 360.264
1306191.241 | 898.55 | 1.767 | 0.1466 | 456.776 | 2469071.595 | 899.15 | 1.359 | 0.11449 | 411.982 | 2960091.444 | 900.45 | 1.028 | 0.08777 | 360.264
1307339.8 | 898.55 | 1.775 | 0.14718 | 456.776 | 2471694.236 | 899.25 | 1.361 | 0.11468 | 411.982 | 2966170.848 | 900.9 | 1.033 | 0.08818 | 360.264
1308132.655 | 898.55 | 1.782 | 0.14776 | 456.776 | 2471706.199 | 899.35 | 1.364 | 0.11488 | 411.982 | 2975757.101 | 900.55 | 1.043 | 0.08899 | 360.264
1309415.758 | 898.55 | 1.79 | 0.14838 | 456.776 | 2477172.63 | 899.45 | 1.373 | 0.11564 | 411.982 | 2981691.66 | 900.7 | 1.043 | 0.08899 | 360.264
1310170.322 | 898.55 | 1.798 | 0.14899 | 456.776 | 2480521.653 | 899.45 | 1.378 | 0.11604 | 411.982 | 2985979.756 | 900.6 | 1.048 | 0.0894 | 360.264
1311362.525 | 898.6 | 1.805 | 0.14957 | 456.776 | 2485763.63 | 899.4 | 1.388 | 0.11679 | 411.982 | 2997997.569 | 900.6 | 1.058 | 0.09022 | 360.264
1312158.873 | 898.55 | 1.81 | 0.14995 | 456.776 | 2491076.759 | 899.45 | 1.398 | 0.11754 | 411.982 | 3003292.035 | 900.85 | 1.061 | 0.09042 | 360.264
1312866.987 | 898.6 | 1.815 | 0.15034 | 456.776 | 2493294.36 | 899.4 | 1.4 | 0.11774 | 411.982 | 3009075.559 | 900.75 | 1.066 | 0.09083 | 360.264
1313527.439 | 898.5 | 1.823 | 0.15092 | 456.776 | 2494511.68 | 899.4 | 1.403 | 0.11794 | 411.982 | 3021726.606 | 900.9 | 1.076 | 0.09164 | 360.264
1314603.261 | 898.6 | 1.831 | 0.15149 | 456.776 | 2498906.592 | 899.25 | 1.412 | 0.11869 | 411.982 | 3024892.207 | 900.95 | 1.073 | 0.09144 | 360.264
1315536.598 | 898.7 | 1.838 | 0.15207 | 456.776 | 2502426.499 | 899.3 | 1.42 | 0.11929 | 411.982 | 3035399.384 | 900.75 | 1.083 | 0.0923 | 360.264
1316567.885 | 898.55 | 1.846 | 0.15268 | 456.776 | 2507384.159 | 899.45 | 1.427 | 0.11988 | 411.982 | 3046260.276 | 901.05 | 1.092 | 0.09299 | 360.264
1317412.527 | 898.6 | 1.854 | 0.1533 | 456.776 | 2512418.09 | 899.8 | 1.437 | 0.12064 | 411.982 | 3046492.318 | 901.1 | 1.091 | 0.09291 | 360.264
1317656.181 | 898.7 | 1.854 | 0.1533 | 456.776 | 2514894.573 | 899.45 | 1.439 | 0.12083 | 411.982 | 3053941.575 | 901 | 1.101 | 0.09368 | 360.264
1318571.541 | 898.7 | 1.861 | 0.15387 | 456.776 | 2516354.078 | 899.45 | 1.444 | 0.12119 | 411.982 | 3067756.846 | 901.15 | 1.108 | 0.09429 | 360.264
1319665.176 | 898.7 | 1.869 | 0.15444 | 456.776 | 2521796.955 | 899.6 | 1.454 | 0.12198 | 406.382 | 3068092.339 | 901.1 | 1.106 | 0.09408 | 360.264
1320408.869 | 898.65 | 1.877 | 0.15502 | 456.776 | 2526523.109 | 899.7 | 1.463 | 0.12277 | 411.982 | 3078896.19 | 901.2 | 1.118 | 0.0951 | 360.264
1321395.761 | 898.7 | 1.884 | 0.15559 | 456.776 | 2532258.76 | 899.65 | 1.473 | 0.12356 | 411.982 | 3089692.426 | 900.95 | 1.123 | 0.0955 | 360.264
1321987.541 | 898.6 | 1.889 | 0.15597 | 456.776 | 2536494.934 | 899.55 | 1.478 | 0.12391 | 411.982 | 3092328.708 | 900.95 | 1.128 | 0.09591 | 360.264
1322530.888 | 898.7 | 1.894 | 0.15639 | 456.776 | 2536809.35 | 899.6 | 1.483 | 0.12431 | 411.982 | 3105360.747 | 900.8 | 1.138 | 0.09672 | 360.264
1323264.692 | 898.75 | 1.902 | 0.15701 | 456.776 | 2541879.407 | 899.6 | 1.492 | 0.12506 | 411.982 | 3111292.606 | 900.85 | 1.141 | 0.09692 | 360.264
1324261.271 | 898.65 | 1.91 | 0.15758 | 456.776 | 2546578.354 | 899.65 | 1.502 | 0.12584 | 411.982 | 3120416.608 | 901 | 1.148 | 0.09753 | 360.264
1325035.921 | 898.75 | 1.917 | 0.15815 | 456.776 | 2551933.821 | 899.6 | 1.512 | 0.12659 | 411.982 | 3126176.014 | 900.85 | 1.153 | 0.09794 | 360.264
1325915.576 | 898.7 | 1.925 | 0.15872 | 456.776 | 2556306.62 | 899.55 | 1.522 | 0.12734 | 411.982 | 3132892.778 | 900.85 | 1.158 | 0.09834 | 360.264
1326607.166 | 898.75 | 1.93 | 0.1591 | 456.776 | 2558095.287 | 899.5 | 1.522 | 0.12734 | 411.982 | 3137313.032 | 900.85 | 1.16 | 0.09854 | 360.264
1327052.677 | 898.6 | 1.935 | 0.15949 | 456.776 | 2561691.096 | 899.3 | 1.531 | 0.12812 | 411.982 | 3140900.35 | 900.95 | 1.166 | 0.09895 | 360.264
1327680.555 | 898.55 | 1.943 | 0.16009 | 456.776 | 2565839.277 | 899.55 | 1.541 | 0.12887 | 411.982 | 3151108.901 | 900.85 | 1.173 | 0.09955 | 360.264
1328706.413 | 898.7 | 1.951 | 0.16067 | 456.776 | 2571006.747 | 899.3 | 1.551 | 0.12965 | 411.982 | 3154492.807 | 900.8 | 1.173 | 0.09955 | 360.264
1329258.032 | 898.5 | 1.956 | 0.16105 | 456.776 | 2575165.692 | 899.35 | 1.561 | 0.1304 | 411.982 | 3162461.625 | 900.95 | 1.18 | 0.10016 | 360.264
1329594.077 | 898.45 | 1.961 | 0.16146 | 456.776 | 2579695.336 | 899.4 | 1.568 | 0.13098 | 411.982 | 3165842.229 | 900.65 | 1.186 | 0.1006 | 360.264
1330275.492 | 898.5 | 1.968 | 0.16203 | 456.776 | 2579999.101 | 899.25 | 1.57 | 0.13118 | 411.982 | 3176093.116 | 900.85 | 1.191 | 0.10096 | 360.264
1331160.37 | 898.3 | 1.976 | 0.1626 | 456.776 | 2584037.904 | 899.4 | 1.58 | 0.13192 | 411.982 | 3176796.236 | 900.7 | 1.193 | 0.10117 | 360.264
1331716.795 | 898.2 | 1.981 | 0.16298 | 456.776 | 2588703.184 | 899.25 | 1.59 | 0.13267 | 411.982 | 3188063.469 | 900.75 | 1.203 | 0.10197 | 360.264
1332151.823 | 898.35 | 1.989 | 0.16355 | 451.177 | 2592726.336 | 899.4 | 1.6 | 0.13349 | 411.982 | 3195908.493 | 900.65 | 1.208 | 0.10238 | 360.264
1333194.432 | 898.25 | 1.996 | 0.16416 | 451.177 | 2597267.808 | 899.25 | 1.61 | 0.13423 | 411.982 | 3197693.2 | 900.7 | 1.208 | 0.10238 | 360.264
1333520.766 | 898.25 | 2.002 | 0.16454 | 451.177 | 2601062.687 | 899.45 | 1.619 | 0.13501 | 411.982 | 3208153.456 | 900.6 | 1.218 | 0.10318 | 360.264
1334008.551 | 898.25 | 2.007 | 0.16492 | 451.177 | 2601295.549 | 899.45 | 1.617 | 0.13481 | 411.982 | 3213991.907 | 900.7 | 1.223 | 0.10358 | 360.264
1334429.441 | 898.25 | 2.012 | 0.16533 | 451.177 | 2605531.306 | 899.45 | 1.629 | 0.13575 | 411.982 | 3219293.363 | 900.4 | 1.226 | 0.10378 | 360.264
1334910.424 | 898.3 | 2.017 | 0.16571 | 451.177 | 2607110.976 | 899.45 | 1.634 | 0.13614 | 411.982 | 3224590.963 | 900.25 | 1.233 | 0.10439 | 360.264
1335442.754 | 898.3 | 2.025 | 0.16628 | 456.776 | 2610910.295 | 899.1 | 1.644 | 0.13692 | 411.982 | 3232076.137 | 900.15 | 1.238 | 0.10479 | 360.264
1336305.011 | 898.35 | 2.032 | 0.16685 | 456.776 | 2614806.749 | 899.45 | 1.654 | 0.13766 | 411.982 | 3240893.659 | 900.35 | 1.243 | 0.10519 | 360.264
1336759.053 | 898.35 | 2.037 | 0.16726 | 456.776 | 2618770.499 | 899.3 | 1.663 | 0.1384 | 411.982 | 3243281.968 | 900.25 | 1.248 | 0.10559 | 360.264
1337062.207 | 898.25 | 2.042 | 0.16764 | 456.776 | 2622895.656 | 899.3 | 1.671 | 0.13898 | 406.382 | 3254497.296 | 900.55 | 1.257 | 0.10627 | 360.264
1337586.971 | 898.35 | 2.05 | 0.16821 | 451.177 | 2623179.59 | 899.4 | 1.673 | 0.13917 | 411.982 | 3262159.163 | 900.65 | 1.263 | 0.1068 | 360.264
1338275.878 | 898.3 | 2.058 | 0.16877 | 451.177 | 2626760.728 | 899.3 | 1.683 | 0.13991 | 411.982 | 3262493.778 | 900.55 | 1.261 | 0.1066 | 360.264
1338785.336 | 898.3 | 2.065 | 0.16938 | 451.177 | 2630395.004 | 899.3 | 1.693 | 0.14069 | 411.982 | 3272182.598 | 900.85 | 1.273 | 0.10764 | 360.264
1339256.264 | 898.15 | 2.07 | 0.16976 | 451.177 | 2634133.446 | 899.3 | 1.702 | 0.14146 | 411.982 | 3284093.802 | 900.8 | 1.281 | 0.10824 | 360.264
1339446.135 | 898.15 | 2.073 | 0.16994 | 451.177 | 2638008.895 | 899.35 | 1.712 | 0.14223 | 411.982 | 3286243.43 | 900.95 | 1.283 | 0.10844 | 360.264
1339992.215 | 898.15 | 2.081 | 0.17055 | 451.177 | 2641429.37 | 899.4 | 1.722 | 0.14297 | 411.982 | 3295635.127 | 901.1 | 1.293 | 0.10924 | 360.264
1340596.607 | 898.35 | 2.088 | 0.17111 | 451.177 | 2644495.946 | 899.35 | 1.727 | 0.14336 | 411.982 | 3305693.922 | 899.8 | 1.298 | 0.10964 | 360.264
1341117.231 | 898.35 | 2.096 | 0.17168 | 451.177 | 2645013.974 | 899.5 | 1.732 | 0.14374 | 411.982 | 3309244.485 | 899.9 | 1.303 | 0.11004 | 360.264
1341762.801 | 898.4 | 2.104 | 0.17224 | 451.177 | 2648567.402 | 899.3 | 1.742 | 0.14452 | 411.982 | 3318865.265 | 900.4 | 1.313 | 0.11084 | 360.264
1342103.31 | 898.3 | 2.111 | 0.17284 | 451.177 | 2652261.135 | 899.15 | 1.751 | 0.14525 | 411.982 | 3327294.012 | 900.5 | 1.316 | 0.11104 | 360.264
1342813.468 | 898.4 | 2.119 | 0.17341 | 451.177 | 2654148.826 | 899.15 | 1.756 | 0.14564 | 411.982 | 3331173.863 | 900.5 | 1.323 | 0.11164 | 360.264
1343138.315 | 898.3 | 2.127 | 0.17401 | 451.177 | 2657263.528 | 899.15 | 1.766 | 0.14637 | 411.982 | 3341563.889 | 900.45 | 1.333 | 0.11243 | 360.264
1343734.778 | 898.45 | 2.134 | 0.17457 | 451.177 | 2659107.732 | 899.15 | 1.774 | 0.14695 | 411.982 | 3348894.284 | 900.35 | 1.336 | 0.11263 | 360.264
1344081.951 | 898.4 | 2.142 | 0.17513 | 451.177 | 2662787.58 | 899.15 | 1.781 | 0.14752 | 406.382 | 3352866.352 | 900.35 | 1.343 | 0.11319 | 360.264
1344576.519 | 898.45 | 2.15 | 0.17569 | 451.177 | 2665150.897 | 899.15 | 1.791 | 0.14826 | 406.382 | 3363012.711 | 900.45 | 1.354 | 0.11403 | 360.264
1345050.965 | 898.5 | 2.157 | 0.17626 | 451.177 | 2666096.124 | 899.15 | 1.791 | 0.14826 | 411.982 | 3370494.607 | 900.55 | 1.359 | 0.11443 | 360.264
1345400.765 | 898.55 | 2.165 | 0.17686 | 451.177 | 2667092.484 | 899.15 | 1.796 | 0.14868 | 411.982 | 3374692.81 | 900.5 | 1.364 | 0.11482 | 360.264
1345780.474 | 898.35 | 2.173 | 0.17745 | 451.177 | 2670067.369 | 899.25 | 1.805 | 0.14941 | 406.382 | 3384839.907 | 900.45 | 1.374 | 0.11562 | 360.264
1346267.458 | 898.45 | 2.18 | 0.17802 | 451.177 | 2671865.531 | 899.25 | 1.813 | 0.14999 | 411.982 | 3392094.902 | 900.45 | 1.377 | 0.1159 | 360.264
1346568.44 | 898.35 | 2.188 | 0.17858 | 451.177 | 2675228.762 | 899.15 | 1.823 | 0.15075 | 411.982 | 3395984.352 | 900.35 | 1.384 | 0.11641 | 360.264
1346952.876 | 898.5 | 2.196 | 0.17914 | 451.177 | 2677937.922 | 899.1 | 1.83 | 0.15129 | 411.982 | 3406219.221 | 900.35 | 1.394 | 0.11721 | 360.264
1347264.507 | 898.65 | 2.203 | 0.1797 | 451.177 | 2680829.376 | 899.1 | 1.839 | 0.15194 | 411.982 | 3413694.944 | 900.45 | 1.399 | 0.1176 | 360.264
1347510.057 | 898.7 | 2.211 | 0.18029 | 451.177 | 2682545.997 | 898.95 | 1.845 | 0.15244 | 411.982 | 3417279.014 | 900.3 | 1.404 | 0.118 | 360.264
1347837.087 | 898.7 | 2.219 | 0.18089 | 451.177 | 2684952.557 | 898.95 | 1.855 | 0.15317 | 411.982 | 3426497.371 | 900.3 | 1.414 | 0.11879 | 360.264
1348041.917 | 898.7 | 2.226 | 0.18145 | 456.776 | 2687696.438 | 899.05 | 1.862 | 0.15374 | 406.382 | 3435295.054 | 900.25 | 1.419 | 0.11919 | 360.264
1348281.85 | 898.7 | 2.234 | 0.18201 | 451.177 | 2688086.626 | 899 | 1.865 | 0.15393 | 406.382 | 3437791.81 | 900.1 | 1.424 | 0.11963 | 360.264
1348470.239 | 898.7 | 2.242 | 0.18257 | 456.776 | 2689591.771 | 899.2 | 1.872 | 0.15451 | 406.382 | 3447712.244 | 900.25 | 1.434 | 0.12042 | 360.264
1348608.89 | 898.7 | 2.249 | 0.18313 | 451.177 | 2691946.241 | 899.15 | 1.879 | 0.15504 | 411.982 | 3456895.41 | 900.05 | 1.439 | 0.12081 | 360.264
1348761.382 | 898.85 | 2.257 | 0.18376 | 451.177 | 2694626.306 | 899.05 | 1.888 | 0.15573 | 406.382 | 3459233.935 | 900 | 1.444 | 0.12121 | 360.264
1348890.348 | 898.75 | 2.265 | 0.18432 | 451.177 | 2696189.477 | 899.1 | 1.894 | 0.15623 | 406.382 | 3466048.163 | 900.1 | 1.452 | 0.1218 | 360.264
1349022.295 | 898.8 | 2.272 | 0.18487 | 451.177 | 2698834.67 | 899.1 | 1.904 | 0.15695 | 406.382 | 3473846.172 | 900.05 | 1.459 | 0.12239 | 360.264
1349112.763 | 898.9 | 2.28 | 0.18543 | 456.776 | 2700385.576 | 899.25 | 1.909 | 0.15733 | 411.982 | 3478495.529 | 900.1 | 1.462 | 0.12259 | 360.264
1349192.392 | 898.8 | 2.288 | 0.18599 | 451.177 | 2702573.852 | 899.35 | 1.919 | 0.1581 | 411.982 | 3481189.013 | 900.1 | 1.467 | 0.12298 | 360.264
1349251.469 | 898.7 | 2.295 | 0.18654 | 456.776 | 2704201.702 | 899.4 | 1.924 | 0.15848 | 406.382 | 3488486.206 | 900.05 | 1.474 | 0.12358 | 360.264
1349313.134 | 898.7 | 2.303 | 0.18714 | 451.177 | 2706413.943 | 899.25 | 1.934 | 0.1592 | 406.382 | 3494891.901 | 900.1 | 1.479 | 0.12397 | 360.264
1349353.134 | 898.7 | 2.311 | 0.18773 | 451.177 | 2708643.64 | 899.4 | 1.943 | 0.15996 | 406.382 | 3499434.915 | 899.85 | 1.484 | 0.12436 | 360.264
1349397.619 | 898.8 | 2.318 | 0.18828 | 451.177 | 2709296.732 | 899.4 | 1.943 | 0.15996 | 411.982 | 3500095.732 | 899.8 | 1.482 | 0.12417 | 360.264
1349418.179 | 898.75 | 2.324 | 0.18865 | 451.177 | 2710320.429 | 899.4 | 1.951 | 0.16049 | 411.982 | 3506078.203 | 899.9 | 1.492 | 0.12496 | 360.264
1349437.244 | 898.85 | 2.331 | 0.18921 | 451.177 | 2712319.138 | 899.4 | 1.958 | 0.1611 | 411.982 | 3514180.284 | 899.85 | 1.499 | 0.12559 | 360.264
1349466.032 | 898.75 | 2.341 | 0.18998 | 451.177 | 2714603.342 | 899.25 | 1.968 | 0.16186 | 411.982 | 3519081.967 | 900.1 | 1.504 | 0.12598 | 360.264
1349485.483 | 898.75 | 2.349 | 0.19054 | 451.177 | 2717000.121 | 899.25 | 1.978 | 0.16262 | 411.982 | 3521696.009 | 899.65 | 1.504 | 0.12598 | 360.264
1349498.581 | 898.8 | 2.357 | 0.19113 | 456.776 | 2719444.9 | 899.25 | 1.988 | 0.16334 | 411.982 | 3524123.062 | 899.65 | 1.51 | 0.12637 | 360.264
1349509.798 | 898.8 | 2.365 | 0.19168 | 451.177 | 2721378.378 | 899.45 | 1.997 | 0.16398 | 411.982 | 3528817.592 | 899.8 | 1.515 | 0.12677 | 360.264
1349518.77 | 898.8 | 2.372 | 0.19224 | 451.177 | 2722448.515 | 899.25 | 2.003 | 0.16448 | 411.982 | 3531930.533 | 899.8 | 1.52 | 0.12716 | 360.264
1349525.508 | 898.85 | 2.38 | 0.19283 | 451.177 | 2724514.383 | 899.3 | 2.013 | 0.1652 | 411.982 | 3538543.432 | 899.65 | 1.525 | 0.12755 | 360.264
1349531.132 | 898.75 | 2.388 | 0.19338 | 451.177 | 2726548.081 | 899.4 | 2.021 | 0.16584 | 411.982 | 3541719.259 | 899.8 | 1.53 | 0.12794 | 360.264
1349534.507 | 898.85 | 2.395 | 0.19393 | 451.177 | 2727705.279 | 899.25 | 2.03 | 0.16652 | 411.982 | 3543296.265 | 899.75 | 1.527 | 0.12775 | 360.264
1349538.634 | 898.75 | 2.405 | 0.1947 | 451.177 | 2729417.382 | 899.25 | 2.038 | 0.16708 | 411.982 | 3549140.315 | 899.75 | 1.537 | 0.12853 | 360.264
1349541.633 | 898.8 | 2.413 | 0.19525 | 451.177 | 2730897.01 | 899.4 | 2.042 | 0.16746 | 411.982 | 3557154.443 | 899.55 | 1.545 | 0.12912 | 360.264
1349543.514 | 898.8 | 2.421 | 0.19584 | 451.177 | 2731426.524 | 899.25 | 2.047 | 0.16784 | 411.982 | 3563906.949 | 899.8 | 1.55 | 0.12955 | 360.264
1349545.022 | 898.8 | 2.429 | 0.19639 | 456.776 | 2733375.573 | 899.25 | 2.057 | 0.16859 | 411.982 | 3564896.55 | 899.65 | 1.552 | 0.12975 | 360.264
1349546.153 | 898.8 | 2.436 | 0.19694 | 456.776 | 2735263.204 | 899.3 | 2.067 | 0.16931 | 411.982 | 3565605.96 | 900 | 1.555 | 0.12994 | 360.264
1349546.911 | 898.8 | 2.444 | 0.19749 | 451.177 | 2736027.931 | 899.55 | 2.072 | 0.16969 | 411.982 | 3571879.804 | 899.7 | 1.56 | 0.13034 | 360.264
1349547.668 | 898.8 | 2.454 | 0.19826 | 451.177 | 2737793.271 | 899.45 | 2.082 | 0.17044 | 411.982 | 3574938.6 | 899.65 | 1.565 | 0.13077 | 360.264
1349548.053 | 898.8 | 2.462 | 0.19885 | 451.177 | 2738733.269 | 899.15 | 2.088 | 0.17089 | 411.982 | 3582037.997 | 899.9 | 1.573 | 0.13135 | 360.264
1349548.438 | 898.8 | 2.472 | 0.19958 | 451.177 | 2740339.137 | 899.3 | 2.097 | 0.17153 | 411.982 | 3586496.575 | 899.9 | 1.575 | 0.13155 | 360.264
1349548.824 | 898.8 | 2.493 | 0.20112 | 451.177 | 2741398.722 | 899.45 | 2.104 | 0.17213 | 411.982 | 3587193.019 | 900.05 | 1.578 | 0.13175 | 360.264
1349549.21 | 898.8 | 2.676 | 0.2144 | 434.379 | 2742840.931 | 899.35 | 2.112 | 0.1727 | 411.982 | 3589129.637 | 900 | 1.583 | 0.13214 | 360.264
1349549.594 | 898.8 | 9.744 | 0.62631 | 25.629 | 2744196.594 | 899.4 | 2.122 | 0.17345 | 411.982 | 3596676.466 | 900.35 | 1.59 | 0.13272 | 360.264
1360856.33 | 368.65 | 9.746 | 0.62643 | 25.629 | 2745126.852 | 899.3 | 2.127 | 0.17382 | 406.382 | 3601615.478 | 900.15 | 1.595 | 0.13311 | 360.264
[5 empty] | 2746606.956 | 899.25 | 2.137 | 0.17453 | 406.382 | 3604659.124 | 900.45 | 1.6 | 0.1335 | 360.264
[5 empty] | 2747459.57 | 899.35 | 2.144 | 0.1751 | 411.982 | 3608096.939 | 900.45 | 1.6 | 0.1335 | 360.264
[5 empty] | 2748727.292 | 899.4 | 2.152 | 0.17566 | 411.982 | 3611285.071 | 900.55 | 1.605 | 0.13389 | 360.264
[5 empty] | 2749952.018 | 899.4 | 2.16 | 0.17629 | 406.382 | 3612879.572 | 900.5 | 1.611 | 0.13428 | 360.264
[5 empty] | 2750718.607 | 899.2 | 2.167 | 0.17682 | 411.982 | 3619398.986 | 900.7 | 1.618 | 0.13487 | 360.264
[5 empty] | 2751913.832 | 899.25 | 2.176 | 0.17753 | 411.982 | 3626977.971 | 900.7 | 1.626 | 0.13545 | 360.264
[5 empty] | 2752497.211 | 899.35 | 2.179 | 0.17771 | 411.982 | 3629696.975 | 900.85 | 1.626 | 0.13549 | 360.264
[5 empty] | 2753172.205 | 899.15 | 2.185 | 0.17816 | 411.982 | 3631151.489 | 900.55 | 1.631 | 0.13588 | 360.264
[5 empty] | 2753763.905 | 899 | 2.191 | 0.17865 | 411.982 | 3635631.383 | 900.6 | 1.638 | 0.13647 | 360.264
[5 empty] | 2755001.925 | 899.05 | 2.2 | 0.17928 | 411.982 | 3643366.599 | 900.75 | 1.646 | 0.13705 | 360.264
[5 empty] | 2755503.186 | 899.1 | 2.206 | 0.17973 | 411.982 | 3648491.585 | 900.45 | 1.651 | 0.13744 | 360.264
[5 empty] | 2756447.308 | 899.2 | 2.216 | 0.18048 | 411.982 | 3650803.995 | 900.6 | 1.656 | 0.13783 | 360.264
[5 empty] | 2757643.064 | 899.15 | 2.226 | 0.18122 | 411.982 | 3651297.057 | 900.8 | 1.654 | 0.13763 | 360.264
[5 empty] | 2758048.605 | 899 | 2.231 | 0.18163 | 411.982 | 3655888.499 | 900.55 | 1.661 | 0.13822 | 360.264
[5 empty] | 2758973.047 | 899.05 | 2.241 | 0.18237 | 406.382 | 3659065.404 | 900.7 | 1.666 | 0.13861 | 360.264
[5 empty] | 2759358.393 | 899.25 | 2.246 | 0.18275 | 406.382 | 3665576.269 | 900.5 | 1.674 | 0.13919 | 360.264
[5 empty] | 2760272.22 | 899.25 | 2.255 | 0.18338 | 411.982 | 3669616.204 | 900.7 | 1.679 | 0.13958 | 360.264
[5 empty] | 2760788.242 | 899.25 | 2.264 | 0.18401 | 411.982 | 3672373.365 | 900.55 | 1.684 | 0.13996 | 360.264
[5 empty] | 2761471.01 | 899.25 | 2.271 | 0.18457 | 406.382 | 3672897.249 | 900.5 | 1.681 | 0.13977 | 360.264
[5 empty] | 2762048.354 | 899.25 | 2.28 | 0.1852 | 411.982 | 3677820.928 | 900.45 | 1.69 | 0.14051 | 360.264
[5 empty] | 2762426.936 | 899.25 | 2.286 | 0.18568 | 411.982 | 3684565.786 | 900.45 | 1.699 | 0.14117 | 360.264
[5 empty] | 2762978.948 | 899.35 | 2.296 | 0.18642 | 411.982 | 3690661.362 | 900.35 | 1.707 | 0.14175 | 360.264
[5 empty] | 2763537.753 | 899.25 | 2.306 | 0.18716 | 411.982 | 3694497.476 | 900.35 | 1.709 | 0.14198 | 360.264
[5 empty] | 2763750.426 | 899.1 | 2.311 | 0.18753 | 411.982 | 3696592.865 | 900.3 | 1.712 | 0.14217 | 360.264
[5 empty] | 2764148.503 | 899.1 | 2.321 | 0.18827 | 411.982 | 3697083.416 | 900.4 | 1.714 | 0.14237 | 360.264
[5 empty] | 2764405.98 | 899.25 | 2.326 | 0.18864 | 411.982 | 3698928.156 | 900.35 | 1.719 | 0.14275 | 360.264
[5 empty] | 2764709.83 | 899.25 | 2.336 | 0.18934 | 411.982 | 3705683.873 | 900.25 | 1.727 | 0.14333 | 360.264
[5 empty] | 2764922.516 | 899.25 | 2.343 | 0.18989 | 411.982 | 3711971.915 | 900.4 | 1.735 | 0.14391 | 360.264
[5 empty] | 2765118.348 | 899.1 | 2.353 | 0.19067 | 411.982 | 3715712.668 | 900.35 | 1.74 | 0.1443 | 360.264
[5 empty] | 2765330.639 | 899.15 | 2.363 | 0.19141 | 406.382 | 3716097.594 | 900.5 | 1.737 | 0.14411 | 360.264
[5 empty] | 2765482.41 | 899.2 | 2.373 | 0.19214 | 406.382 | 3718610.874 | 900.55 | 1.745 | 0.14469 | 360.264
[5 empty] | 2765627.432 | 899.2 | 2.383 | 0.19288 | 411.982 | 3723725.216 | 900.5 | 1.752 | 0.1453 | 360.264
[5 empty] | 2765717.152 | 899.15 | 2.393 | 0.19358 | 411.982 | 3729125.454 | 900.5 | 1.757 | 0.14569 | 360.264
[5 empty] | 2765785.193 | 899.15 | 2.403 | 0.19431 | 406.382 | 3730295.884 | 900.35 | 1.76 | 0.14588 | 360.264
[5 empty] | 2765842.01 | 899.2 | 2.413 | 0.19508 | 411.982 | 3733379.172 | 900.35 | 1.765 | 0.14627 | 360.264
[5 empty] | 2765886.861 | 899.05 | 2.425 | 0.19589 | 411.982 | 3737639.454 | 900.45 | 1.771 | 0.14677 | 360.264
[5 empty] | 2765913.757 | 899.2 | 2.433 | 0.19655 | 411.982 | 3737697.711 | 900.5 | 1.767 | 0.14646 | 360.264
[5 empty] | 2765933.214 | 899.2 | 2.443 | 0.19729 | 411.982 | 3744142.051 | 900.55 | 1.78 | 0.14742 | 360.264
[5 empty] | 2765943.7 | 899.15 | 2.448 | 0.19765 | 411.982 | 3749949.495 | 900.4 | 1.788 | 0.148 | 360.264
[5 empty] | 2765955.301 | 899.15 | 2.458 | 0.19835 | 411.982 | 3755006.305 | 900.25 | 1.795 | 0.14858 | 360.264
[5 empty] | 2765961.284 | 899.2 | 2.466 | 0.19893 | 411.982 | 3759297.794 | 900.3 | 1.8 | 0.14896 | 360.264
[5 empty] | 2765967.647 | 899.15 | 2.476 | 0.19966 | 411.982 | 3759675.761 | 900.45 | 1.803 | 0.14915 | 360.264
[5 empty] | 2765972.885 | 899.2 | 2.486 | 0.20039 | 411.982 | 3763843.354 | 900.55 | 1.808 | 0.14958 | 360.264
[5 empty] | 2765975.143 | 899.15 | 2.497 | 0.2012 | 411.982 | 3765942.35 | 900.45 | 1.813 | 0.15 | 360.264
[5 empty] | 2765976.651 | 899.2 | 2.506 | 0.20185 | 411.982 | 3770937.248 | 900.25 | 1.818 | 0.15038 | 360.264
[5 empty] | 2765977.41 | 899.2 | 2.518 | 0.20277 | 411.982 | 3773316.749 | 900.4 | 1.823 | 0.15077 | 360.264
[5 empty] | 2765977.796 | 899.15 | 2.529 | 0.20349 | 411.982 | 3777787.207 | 900.35 | 1.828 | 0.15115 | 360.264
[5 empty] | 2765978.182 | 899.1 | 7.804 | 0.52856 | 411.982 | 3779796.531 | 900.3 | 1.833 | 0.15153 | 360.264
[5 empty] | 2765978.567 | 899.15 | 7.347 | 0.50423 | 186.147 | 3780897.823 | 900.45 | 1.831 | 0.15134 | 360.264
[5 empty] | 2765978.952 | 899.1 | 7.355 | 0.50466 | 186.147 | 3784206.344 | 900.2 | 1.841 | 0.15211 | 360.264
[5 empty] | 2765981.207 | 899 | 7.36 | 0.50495 | 186.147 | 3789355.85 | 900.35 | 1.849 | 0.15268 | 360.264
[5 empty] | 2766062.336 | 898.8 | 7.365 | 0.50522 | 186.147 | 3795155.217 | 900.45 | 1.856 | 0.15326 | 360.264
[5 empty] | 2766095.984 | 898.1 | 7.37 | 0.50552 | 186.147 | 3798286.43 | 900.45 | 1.861 | 0.15364 | 360.264
[5 empty] | 2766133.739 | 896.95 | 7.376 | 0.50579 | 186.147 | 3802305.962 | 900.5 | 1.869 | 0.15425 | 360.264
[5 empty] | 2766158.055 | 895.9 | 7.383 | 0.50619 | 186.147 | 3802498.066 | 900.55 | 1.866 | 0.15406 | 360.264
[5 empty] | 2766187.589 | 894.45 | 7.386 | 0.50635 | 186.147 | 3806980.943 | 900.1 | 1.877 | 0.15483 | 360.264
[5 empty] | 2766207.426 | 893.45 | 7.391 | 0.50662 | 186.147 | 3811992.424 | 900.05 | 1.884 | 0.1554 | 360.264
[5 empty] | 2766234.342 | 892 | 7.397 | 0.50692 | 186.147 | 3816152.383 | 900.1 | 1.889 | 0.15582 | 360.264
[5 empty] | 2766254.938 | 890.65 | 7.402 | 0.50719 | 186.147 | 3817254.304 | 900.1 | 1.893 | 0.15609 | 360.264
[5 empty] | 2766281.856 | 888.9 | 7.407 | 0.50748 | 186.147 | 3821371.026 | 900.15 | 1.898 | 0.15647 | 360.264
[5 empty] | 2766299.071 | 887.8 | 7.412 | 0.50775 | 186.147 | 3823460.34 | 900.15 | 1.905 | 0.15696 | 360.264
[5 empty] | 2766318.532 | 886.35 | 7.418 | 0.50805 | 186.147 | 3824098.203 | 900.2 | 1.902 | 0.15677 | 360.264
[5 empty] | 2766334.605 | 885.05 | 7.423 | 0.50831 | 186.147 | 3827881.624 | 900.65 | 1.912 | 0.15754 | 360.264
[5 empty] | 2766355.936 | 883.45 | 7.428 | 0.50861 | 186.147 | 3831950.582 | 900.75 | 1.917 | 0.15796 | 360.264
[5 empty] | 2766375.392 | 881.85 | 7.433 | 0.50888 | 186.147 | 3833573.851 | 900.85 | 1.922 | 0.15834 | 360.264
[5 empty] | 2766396.337 | 880.25 | 7.439 | 0.50917 | 186.147 | 3838015.278 | 900.75 | 1.93 | 0.15891 | 360.264
[5 empty] | 2766411.307 | 879.05 | 7.444 | 0.50944 | 186.147 | 3842383.604 | 900.7 | 1.938 | 0.15948 | 360.264
[5 empty] | 2766431.12 | 877.5 | 7.449 | 0.50974 | 186.147 | 3845698.369 | 900.85 | 1.94 | 0.15967 | 360.264
[5 empty] | 2766446.832 | 876.3 | 7.454 | 0.51 | 186.147 | 3846033.131 | 900.85 | 1.943 | 0.15986 | 360.264
[5 empty] | 2766467.412 | 874.5 | 7.46 | 0.5103 | 186.147 | 3847870.267 | 900.9 | 1.948 | 0.16024 | 360.264
[5 empty] | 2766481.63 | 873.4 | 7.465 | 0.51057 | 186.147 | 3852158.236 | 900.85 | 1.955 | 0.16085 | 360.264
[5 empty] | 2766501.449 | 871.6 | 7.47 | 0.51086 | 186.147 | 3855950.51 | 900.8 | 1.963 | 0.16142 | 360.264
[5 empty] | 2766516.42 | 870.3 | 7.475 | 0.51113 | 186.147 | 3860076.996 | 900.9 | 1.971 | 0.16202 | 360.264
[5 empty] | 2766533.989 | 868.85 | 7.48 | 0.5114 | 186.147 | 3864300.796 | 900.8 | 1.978 | 0.16259 | 360.264
[5 empty] | 2766548.951 | 867.45 | 7.486 | 0.51169 | 186.147 | 3867298.551 | 900.9 | 1.981 | 0.16278 | 360.264
[5 empty] | 2766566.915 | 865.85 | 7.491 | 0.51196 | 186.147 | 3868127.648 | 900.8 | 1.983 | 0.16297 | 360.264
[5 empty] | 2766583.763 | 864.5 | 7.496 | 0.51225 | 186.147 | 3869619.431 | 901 | 1.988 | 0.16335 | 360.264
[5 empty] | 2766602.082 | 862.9 | 7.501 | 0.51252 | 186.147 | 3872895.626 | 901.1 | 1.996 | 0.16392 | 360.264
[5 empty] | 2766616.681 | 861.5 | 7.507 | 0.51281 | 186.147 | 3877302.5 | 901 | 2.002 | 0.16441 | 360.264
[5 empty] | 2766634.265 | 860 | 7.512 | 0.51308 | 186.147 | 3880986.868 | 901.05 | 2.011 | 0.16505 | 360.264
[5 empty] | 2766649.223 | 858.65 | 7.517 | 0.51338 | 186.147 | 3885137.851 | 901.1 | 2.019 | 0.16566 | 360.264
[5 empty] | 2766668.661 | 856.9 | 7.522 | 0.51364 | 186.147 | 3887754.286 | 901.15 | 2.024 | 0.16604 | 360.264
[5 empty] | 2766684.003 | 855.55 | 7.528 | 0.51394 | 186.147 | 3888898.691 | 901.1 | 2.027 | 0.16626 | 360.264
[5 empty] | 2766701.944 | 854 | 7.533 | 0.5142 | 186.147 | 3890693.928 | 901.2 | 2.032 | 0.16664 | 360.264
[5 empty] | 2766716.911 | 852.7 | 7.538 | 0.5145 | 186.147 | 3894816.992 | 900.7 | 2.037 | 0.16702 | 360.264
[5 empty] | 2766733.747 | 851.15 | 7.543 | 0.51476 | 186.147 | 3895067.71 | 900.7 | 2.039 | 0.16721 | 360.264
[5 empty] | 2766748.702 | 849.85 | 7.549 | 0.51506 | 186.147 | 3896357.643 | 900.55 | 2.045 | 0.16759 | 360.264
[5 empty] | 2766767.778 | 848.05 | 7.554 | 0.51532 | 186.147 | 3900278.181 | 900.65 | 2.052 | 0.16815 | 360.264
[5 empty] | 2766781.247 | 846.9 | 7.559 | 0.51559 | 186.147 | 3903889.844 | 900.55 | 2.06 | 0.16872 | 360.264
[5 empty] | 2766799.186 | 845.3 | 7.564 | 0.51588 | 186.147 | 3906512.587 | 900.7 | 2.065 | 0.16909 | 360.264
[5 empty] | 2766814.524 | 844 | 7.569 | 0.51615 | 186.147 | 3908093.578 | 900.8 | 2.067 | 0.16932 | 360.264
[5 empty] | 2766830.983 | 842.7 | 7.575 | 0.51644 | 186.147 | 3908913.428 | 900.9 | 2.07 | 0.16951 | 360.264
[5 empty] | 2766845.94 | 841.3 | 7.58 | 0.51671 | 186.147 | 3910498.868 | 900.55 | 2.07 | 0.16951 | 360.264
[5 empty] | 2766865.016 | 839.7 | 7.585 | 0.517 | 186.147 | 3911926.031 | 900.6 | 2.078 | 0.17011 | 360.264
[5 empty] | 2766878.474 | 838.5 | 7.59 | 0.51727 | 186.147 | 3915294.7 | 900.5 | 2.083 | 0.17049 | 360.264
[5 empty] | 2766896.047 | 836.95 | 7.596 | 0.51756 | 186.147 | 3915962.087 | 900.4 | 2.088 | 0.17086 | 360.264
[5 empty] | 2766910.64 | 835.7 | 7.601 | 0.51783 | 186.147 | 3920053.597 | 900.95 | 2.095 | 0.17143 | 360.264
[5 empty] | 2766929.72 | 834.15 | 7.606 | 0.51812 | 186.147 | 3923047.116 | 900.95 | 2.101 | 0.1718 | 360.264
[5 empty] | 2766945.05 | 832.7 | 7.611 | 0.51838 | 186.147 | 3924377.243 | 900.9 | 2.106 | 0.17218 | 360.264
[5 empty] | 2766962.259 | 831.15 | 7.616 | 0.51868 | 186.147 | 3927082.91 | 900.95 | 2.111 | 0.17255 | 360.264
[5 empty] | 2766978.357 | 829.65 | 7.622 | 0.51894 | 186.147 | 3929449.134 | 900.6 | 2.116 | 0.17293 | 360.264
[5 empty] | 2766995.547 | 828.25 | 7.627 | 0.51921 | 186.147 | 3931755.959 | 900.85 | 2.124 | 0.17353 | 360.264
[5 empty] | 2767010.127 | 827 | 7.632 | 0.5195 | 186.147 | 3932098.896 | 900.85 | 2.121 | 0.17334 | 360.264
[5 empty] | 2767030.682 | 825.2 | 7.637 | 0.51976 | 186.147 | 3935453.766 | 900.8 | 2.131 | 0.17413 | 360.264
[5 empty] | 2767044.144 | 824.15 | 7.643 | 0.52006 | 186.147 | 3937171.11 | 900.9 | 2.136 | 0.17451 | 360.264
[5 empty] | 2767061.727 | 822.7 | 7.648 | 0.52032 | 186.147 | 3939673.554 | 900.75 | 2.141 | 0.17488 | 360.264
[5 empty] | 2767076.681 | 821.35 | 7.653 | 0.52061 | 186.147 | 3941424.953 | 900.9 | 2.147 | 0.17525 | 360.264
[5 empty] | 2767094.647 | 819.8 | 7.658 | 0.52088 | 186.147 | 3943267.242 | 900.7 | 2.152 | 0.17563 | 360.264
[5 empty] | 2767109.996 | 818.6 | 7.664 | 0.52117 | 186.147 | 3945600.944 | 900.85 | 2.157 | 0.176 | 360.264
[5 empty] | 2767130.931 | 816.75 | 7.669 | 0.52143 | 186.147 | 3947711.689 | 900.8 | 2.162 | 0.17638 | 360.264
[5 empty] | 2767144.397 | 815.55 | 7.674 | 0.5217 | 186.147 | 3948830.247 | 900.9 | 2.167 | 0.17675 | 360.264
[5 empty] | 2767162.74 | 814.1 | 7.679 | 0.52199 | 186.147 | 3950860.036 | 900.5 | 2.172 | 0.17716 | 360.264
[5 empty] | 2767176.964 | 812.9 | 7.684 | 0.52226 | 186.147 | 3952689.277 | 900.8 | 2.177 | 0.17757 | 360.264
[5 empty] | 2767194.91 | 811.4 | 7.69 | 0.52255 | 186.147 | 3953699.012 | 900.8 | 2.177 | 0.17757 | 360.264
[5 empty] | 2767209.132 | 810.25 | 7.695 | 0.52281 | 186.147 | 3955584.593 | 900.8 | 2.185 | 0.17813 | 360.264
[5 empty] | 2767227.476 | 808.7 | 7.7 | 0.5231 | 186.147 | 3958375.992 | 900.6 | 2.19 | 0.17851 | 360.264
[5 empty] | 2767243.547 | 807.4 | 7.705 | 0.52337 | 186.147 | 3958867.539 | 900.85 | 2.192 | 0.17869 | 360.264
[5 empty] | 2767261.505 | 805.85 | 7.711 | 0.52366 | 186.147 | 3961035.079 | 900.9 | 2.198 | 0.17907 | 360.264
[5 empty] | 2767274.236 | 804.9 | 7.716 | 0.52392 | 186.147 | 3961815.374 | 900.95 | 2.203 | 0.17944 | 360.264
[5 empty] | 2767295.188 | 803.2 | 7.721 | 0.52419 | 186.147 | 3964023.573 | 900.85 | 2.208 | 0.17981 | 360.264
[5 empty] | 2767310.519 | 802.05 | 7.726 | 0.52448 | 186.147 | 3965868.228 | 900.8 | 2.213 | 0.18019 | 360.264
[5 empty] | 2767327.731 | 800.65 | 7.731 | 0.52474 | 186.147 | 3968137.757 | 900.9 | 2.221 | 0.18078 | 360.264
[5 empty] | 2767343.09 | 799.4 | 7.737 | 0.52503 | 186.147 | 3970521.352 | 900.9 | 2.228 | 0.18138 | 360.264
[5 empty] | 2767361.785 | 797.9 | 7.742 | 0.5253 | 186.147 | 3972424.78 | 900.75 | 2.233 | 0.18175 | 360.264
[5 empty] | 2767376.379 | 796.75 | 7.747 | 0.52559 | 186.147 | 3974308.56 | 900.9 | 2.238 | 0.18212 | 360.264
[5 empty] | 2767394.348 | 795.4 | 7.752 | 0.52585 | 186.147 | 3975299.344 | 900.9 | 2.241 | 0.18231 | 360.264
[5 empty] | 2767410.053 | 794.1 | 7.757 | 0.52611 | 186.147 | 3976127.463 | 901 | 2.246 | 0.18268 | 360.264
[5 empty] | 2767428.364 | 792.65 | 7.763 | 0.5264 | 186.147 | 3979064.158 | 900.9 | 2.254 | 0.18324 | 360.264
[5 empty] | 2767445.207 | 791.4 | 7.768 | 0.52667 | 186.147 | 3980818.28 | 901 | 2.259 | 0.18364 | 360.264
[5 empty] | 2767465.012 | 789.9 | 7.773 | 0.52696 | 186.147 | 3981704.459 | 901 | 2.264 | 0.18402 | 360.264
[5 empty] | 2767481.849 | 788.65 | 7.778 | 0.52722 | 186.147 | 3983769.027 | 900.95 | 2.269 | 0.18439 | 360.264
[5 empty] | 2767501.281 | 787.15 | 7.784 | 0.52751 | 186.147 | 3985192.194 | 901 | 2.274 | 0.18479 | 360.264
[5 empty] | 2767516.252 | 786.05 | 7.789 | 0.52777 | 186.147 | 3986754.36 | 901 | 2.279 | 0.18517 | 360.264
[5 empty] | 2767534.58 | 784.7 | 7.794 | 0.52804 | 186.147 | 3987852.793 | 900.95 | 2.284 | 0.18554 | 360.264
[5 empty] | 2767549.531 | 783.5 | 7.799 | 0.52833 | 186.147 | 3989645.407 | 901.05 | 2.29 | 0.18591 | 360.264
[5 empty] | 2767569.73 | 782.05 | 7.807 | 0.52872 | 186.147 | 3991111.761 | 900.9 | 2.295 | 0.18628 | 360.264
[5 empty] | 2767585.822 | 780.85 | 7.81 | 0.52888 | 186.147 | 3992434.667 | 901.05 | 2.3 | 0.18668 | 360.264
[5 empty] | 2767603.402 | 779.5 | 7.817 | 0.52927 | 186.147 | 3993219.412 | 901.05 | 2.305 | 0.18705 | 360.264
[5 empty] | 2767618.736 | 778.4 | 7.82 | 0.5294 | 186.147 | 3995001.626 | 900.85 | 2.31 | 0.18742 | 360.264
[5 empty] | 2767639.318 | 776.85 | 7.825 | 0.52969 | 186.147 | 3996632.91 | 900.5 | 2.315 | 0.18779 | 360.264
[5 empty] | 2767655.772 | 775.6 | 7.83 | 0.52996 | 186.147 | 3996899.372 | 900.5 | 2.315 | 0.18779 | 360.264
[5 empty] | 2767674.112 | 774.25 | 7.836 | 0.53024 | 186.147 | 3997342.972 | 900.4 | 2.32 | 0.18816 | 360.264
[5 empty] | 2767689.831 | 773.15 | 7.841 | 0.53051 | 186.147 | 3998635.199 | 900.8 | 2.325 | 0.18857 | 360.264
[5 empty] | 2767709.282 | 771.7 | 7.848 | 0.53093 | 186.147 | 4000450.31 | 900.65 | 2.333 | 0.18913 | 360.264
[5 empty] | 2767725.357 | 770.55 | 7.851 | 0.53106 | 186.147 | 4002662.542 | 900.6 | 2.341 | 0.18972 | 360.264
[5 empty] | 2767744.05 | 769.2 | 7.856 | 0.53132 | 186.147 | 4004364.225 | 900.4 | 2.348 | 0.19027 | 360.264
[5 empty] | 2767761.252 | 767.95 | 7.862 | 0.53161 | 186.147 | 4006503.491 | 900.5 | 2.356 | 0.19082 | 360.264
[5 empty] | 2767781.453 | 766.45 | 7.867 | 0.53187 | 186.147 | 4007998.576 | 900.45 | 2.364 | 0.19138 | 360.264
[5 empty] | 2767797.158 | 765.35 | 7.872 | 0.53216 | 186.147 | 4009746.092 | 900.7 | 2.369 | 0.19178 | 360.264
[5 empty] | 2767818.471 | 763.75 | 7.877 | 0.53242 | 186.147 | 4010343.643 | 900.5 | 2.374 | 0.19215 | 360.264
[5 empty] | 2767833.437 | 762.75 | 7.882 | 0.53268 | 186.147 | 4011849.019 | 900.55 | 2.382 | 0.19274 | 360.264
[5 empty] | 2767854.741 | 761.2 | 7.888 | 0.53297 | 186.147 | 4013740.868 | 900.4 | 2.389 | 0.19329 | 360.264
[5 empty] | 2767871.195 | 760 | 7.893 | 0.53323 | 186.147 | 4014919.259 | 900.75 | 2.395 | 0.19366 | 360.264
[5 empty] | 2767894.749 | 758.4 | 7.898 | 0.53352 | 186.147 | 4015605.708 | 900.95 | 2.397 | 0.19384 | 360.264
[5 empty] | 2767911.946 | 757.15 | 7.903 | 0.53378 | 186.147 | 4015930.217 | 901 | 2.4 | 0.19402 | 360.264
[5 empty] | 2767933.253 | 755.65 | 7.908 | 0.53405 | 186.147 | 4016619.428 | 901 | 2.405 | 0.19439 | 360.264
[5 empty] | 2767947.831 | 754.6 | 7.914 | 0.53433 | 186.147 | 4017810.523 | 901 | 2.41 | 0.1948 | 360.264
[5 empty] | 2767969.537 | 753.15 | 7.919 | 0.53459 | 186.147 | 4018463.717 | 901.1 | 2.415 | 0.1952 | 360.264
[5 empty] | 2767987.853 | 751.95 | 7.924 | 0.53486 | 186.147 | 4018499.602 | 900.95 | 2.412 | 0.19498 | 360.264
[5 empty] | 2768156.353 | 741.6 | 7.929 | 0.53514 | 186.147 | 4019613.04 | 900.9 | 2.42 | 0.19557 | 360.264
[5 empty] | 2774097.529 | 459.75 | 7.929 | 0.53514 | 186.147 | 4020384.837 | 901.15 | 2.425 | 0.19593 | 360.264
[5 empty] | 2795697.848 | 104.45 | 7.929 | 0.53514 | 186.147 | 4021382.108 | 901.05 | 2.43 | 0.1963 | 360.264
[5 empty] | 2817298.06 | 39.75 | 7.932 | 0.53527 | 186.147 | 4022298.711 | 900.95 | 2.436 | 0.19667 | 360.264
[5 empty] | 2838898.262 | 24.65 | 7.932 | 0.53527 | 186.147 | 4023223.046 | 901.05 | 2.443 | 0.19722 | 360.264
[5 empty] | 2860498.612 | 20.75 | 7.932 | 0.53527 | 186.147 | 4024863.079 | 901 | 2.451 | 0.1978 | 360.264
[5 empty] | 2882098.634 | 19.55 | 7.932 | 0.53527 | 186.147 | 4025715.27 | 900.8 | 2.459 | 0.19839 | 360.264
[5 empty] | 2903698.863 | 19.35 | 7.932 | 0.53527 | 186.147 | 4026848.416 | 901.35 | 2.466 | 0.19894 | 360.264
[5 empty] | 2925299.117 | 19.05 | 7.929 | 0.53517 | 186.147 | 4027779.003 | 901.1 | 2.471 | 0.1993 | 360.264
[5 empty] | 2946899.478 | 19.35 | 7.929 | 0.53517 | 186.147 | 4028405.554 | 901 | 2.477 | 0.19967 | 360.264
[5 empty] | 2968499.745 | 19.65 | 7.929 | 0.53517 | 186.147 | 4028972.989 | 901.05 | 2.482 | 0.20003 | 360.264
[5 empty] | 2990099.774 | 19.6 | 7.929 | 0.53517 | 186.147 | 4029501.329 | 901 | 2.487 | 0.2004 | 360.264
[5 empty] | 3011700.08 | 19.05 | 7.929 | 0.53517 | 186.147 | 4030233.382 | 901.1 | 2.492 | 0.2008 | 360.264
[10 empty] | 4030769.348 | 901.05 | 2.497 | 0.20117 | 360.264
[10 empty] | 4031342.446 | 901.15 | 2.502 | 0.20153 | 360.264
[10 empty] | 4031905.359 | 901 | 2.509 | 0.20204 | 360.264
[10 empty] | 4032874.839 | 901 | 2.518 | 0.20266 | 360.264
[10 empty] | 4033472.113 | 901.05 | 2.523 | 0.20306 | 360.264
[10 empty] | 4033829.93 | 901 | 2.528 | 0.20343 | 360.264
[10 empty] | 4034481.804 | 901.1 | 2.536 | 0.20397 | 360.264
[10 empty] | 4035008.17 | 901.05 | 2.543 | 0.20452 | 360.264
[10 empty] | 4035646.925 | 901.05 | 2.551 | 0.2051 | 360.264
[10 empty] | 4036220.121 | 901.1 | 2.559 | 0.20568 | 360.264
[10 empty] | 4036637.883 | 901.1 | 2.564 | 0.20604 | 360.264
[10 empty] | 4036766.825 | 901.1 | 2.569 | 0.20641 | 360.264
[10 empty] | 4037304.047 | 901.25 | 2.577 | 0.20695 | 360.264
[10 empty] | 4037655.209 | 901.3 | 2.584 | 0.20749 | 360.264
[10 empty] | 4038051.222 | 901.15 | 2.592 | 0.20807 | 360.264
[10 empty] | 4038355.352 | 901.55 | 2.6 | 0.20865 | 360.264
[10 empty] | 4038644.822 | 901.15 | 2.607 | 0.2092 | 360.264
[10 empty] | 4038909.357 | 901.2 | 2.615 | 0.20974 | 360.264
[10 empty] | 4039158.971 | 901.05 | 2.623 | 0.21032 | 360.264
[10 empty] | 4039343.593 | 901.1 | 2.628 | 0.21068 | 360.264
[10 empty] | 4039446.718 | 901.1 | 2.633 | 0.21104 | 360.264
[10 empty] | 4039629.142 | 901.05 | 2.641 | 0.21162 | 360.264
[10 empty] | 4039812.092 | 901.05 | 2.649 | 0.21216 | 360.264
[10 empty] | 4039906.164 | 901 | 2.654 | 0.21252 | 360.264
[10 empty] | 4040033.429 | 901.05 | 2.661 | 0.2131 | 360.264
[10 empty] | 4040099.613 | 901.1 | 2.664 | 0.21328 | 360.264
[10 empty] | 4040137.79 | 901.1 | 2.669 | 0.21364 | 360.264
[10 empty] | 4040229.277 | 901.1 | 2.677 | 0.21418 | 360.264
[10 empty] | 4040352.231 | 901.05 | 2.685 | 0.21476 | 360.264
[10 empty] | 4040409.69 | 901 | 2.692 | 0.21533 | 360.264
[10 empty] | 4040486.4 | 901.1 | 2.7 | 0.21587 | 360.264
[10 empty] | 4040528.961 | 901.05 | 2.708 | 0.21641 | 360.264
[10 empty] | 4040560.817 | 901.05 | 2.713 | 0.21677 | 360.264
[10 empty] | 4040588.59 | 901.05 | 2.718 | 0.21716 | 360.264
[10 empty] | 4040617.947 | 901.1 | 2.726 | 0.21774 | 360.264
[10 empty] | 4040640.993 | 901.1 | 2.733 | 0.21828 | 360.264
[10 empty] | 4040664.456 | 901.1 | 2.741 | 0.21882 | 360.264
[10 empty] | 4040680.115 | 901.1 | 2.749 | 0.21935 | 360.264
[10 empty] | 4040689.45 | 901.1 | 2.754 | 0.21975 | 360.264
[10 empty] | 4040699.513 | 901.1 | 2.762 | 0.22028 | 360.264
[10 empty] | 4040707.656 | 901.05 | 2.769 | 0.22086 | 360.264
[10 empty] | 4040710.649 | 901.1 | 2.775 | 0.22121 | 360.264
[10 empty] | 4040715.874 | 901.1 | 2.782 | 0.22179 | 360.264
[10 empty] | 4040719.238 | 901.1 | 2.79 | 0.22232 | 360.264
[10 empty] | 4040721.86 | 901.1 | 2.798 | 0.22286 | 360.264
[10 empty] | 4040723.742 | 901.1 | 2.808 | 0.22364 | 360.264
[10 empty] | 4040724.873 | 901.1 | 2.816 | 0.22418 | 360.264
[10 empty] | 4040725.635 | 901.1 | 2.823 | 0.22471 | 360.264
[10 empty] | 4040726.4 | 901.1 | 2.834 | 0.22543 | 360.264
[10 empty] | 4040726.794 | 901.1 | 2.849 | 0.22653 | 360.264
[10 empty] | 4040727.185 | 901.1 | 2.911 | 0.23093 | 360.264
[10 empty] | 4040727.577 | 901.15 | 9.698 | 0.62349 | 186.147
[10 empty] | 4061699.968 | 163.35 | 9.7 | 0.62361 | 186.147
[10 empty] | 4083299.987 | 47.55 | 9.7 | 0.62361 | 186.147
[10 empty] | 4104900.161 | 26.2 | 9.7 | 0.62361 | 186.147
[10 empty] | 4126500.44 | 20.55 | 9.7 | 0.62361 | 186.147

## T=const Gekürzt
Projekt |  | SFB TR103 |  | Projekt |  | SFB TR103 |  | Projekt |  | SFB TR103
Werkstoff |  | C-264_Ti+Al |  | Werkstoff |  | C-264_Ti+Al |  | Werkstoff |  | C-264_Ti+Al
Spannung |  | 80 | MPa | Spannung |  | 70 | MPa | Spannung |  | 60 | MPa
Temperatur |  | 900 | °C | Temperatur |  | 900 | °C | Temperatur |  | 900 | °C
Versuchsart |  | Zugversuch |  | Versuchsart |  | Zugversuch |  | Versuchsart |  | Zugversuch
Probengeometrie |  | Minikriechprobe |  | Probengeometrie |  | Minikriechprobe |  | Probengeometrie |  | Minikriechprobe
Messlänge |  | 11.216 | mm | Messlänge |  | 11.222 | mm | Messlänge |  | 11.217 | mm
Querschnitt |  | 5.891 | mm² | Querschnitt |  | 6.023 | mm² | Querschnitt |  | 6.012 | mm²
Probenbez. |  | T2_Kp5 |  | Probenbez. |  | T2_Kp2 |  | Probenbez. |  | T2_Kp7
Kommentare |  | Versuch |  | Kommentare |  | Versuch |  | Kommentare |  | Versuch
|  |  |  | Zeit | Dehnung |  |  | Zeit | Dehnung
Zeit | Dehnung |  |  | s | - |  |  | s | -
s | - |  |  | 0 | 0 |  |  | 0 | 0
0 | 0 |  |  | 21.207 | 0.00045 |  |  | 143978.611 | 0.00528
68708.582 | 0.00308 |  |  | 5157.515 | 0.00192 |  |  | 544441.629 | 0.0101
237611.687 | 0.00641 |  |  | 7247.996 | 0.00192 |  |  | 907329.363 | 0.01507
345612.673 | 0.00942 |  |  | 324012.298 | 0.00795 |  |  | 1183472.502 | 0.02019
431109.53 | 0.01272 |  |  | 1144819.582 | 0.02496 |  |  | 1426436.589 | 0.02528
496814.813 | 0.01536 |  |  | 1296424.004 | 0.03008 |  |  | 1772040.547 | 0.03453
558468.69 | 0.01861 |  |  | 1425621.842 | 0.03499 |  |  | 2032246.434 | 0.04309
604815.926 | 0.02119 |  |  | 1547430.845 | 0.04023 |  |  | 2268844.962 | 0.05209
646392.497 | 0.02424 |  |  | 1739055.878 | 0.04999 |  |  | 2484846.952 | 0.06143
689862.483 | 0.02728 |  |  | 1900825.966 | 0.06003 |  |  | 2661606.188 | 0.0701
792413.648 | 0.03645 |  |  | 2038169.537 | 0.07022 |  |  | 2849669.859 | 0.07973
871459.338 | 0.04514 |  |  | 2168019.587 | 0.08096 |  |  | 2997956.839 | 0.08808
940771.41 | 0.05405 |  |  | 2268029.074 | 0.09 |  |  | 3151068.171 | 0.09741
1003822.06 | 0.06352 |  |  | 2362992.131 | 0.10018 |  |  | 3284053.072 | 0.1061
1055348.536 | 0.07252 |  |  | 2453168.581 | 0.11128 |  |  | 3406178.491 | 0.11507
1100257.469 | 0.08107 |  |  | 2521759.682 | 0.12069 |  |  | 3524082.332 | 0.12423
1143264.121 | 0.09037 |  |  | 2584000.631 | 0.13063 |  |  | 3626937.241 | 0.13331
1179978.208 | 0.09937 |  |  | 2634096.173 | 0.14017 |  |  | 3715671.938 | 0.14216
1211415.011 | 0.1081 |  |  | 2677900.649 | 0.15 |  |  | 3795114.487 | 0.15112
1239194.61 | 0.11703 |  |  | 2714566.069 | 0.16057 |  |  | 3864260.066 | 0.16045
1264745.942 | 0.12623 |  |  | 2740301.864 | 0.17024 |  |  | 3920012.867 | 0.16929
1286948.272 | 0.13558 |  |  | 2758011.332 | 0.18034 |  |  | 3965827.498 | 0.17805
1304724.905 | 0.14446 |  |  | 2765747.92 | 0.19302 |  |  | 4002621.812 | 0.18758
1320374.46 | 0.15346 |  |  | 2765940.523 | 0.2022 |  |  | 4025674.54 | 0.19625
1333160.023 | 0.1626 | [6 empty] | 4037614.479 | 0.20535
1342068.901 | 0.17128 | [6 empty] | 4040488.231 | 0.21427
1348247.441 | 0.18045 | [6 empty] | 4040685.67 | 0.22329
1349464.172 | 0.18957
1349514.029 | 0.19802

## Spg=const Rohdaten Gesamt
Projekt |  | SFB TR103 |  |  | Projekt |  | SFB TR103 |  |  | Projekt |  | SFB TR103
Werkstoff |  | C-264_Ti+Al |  |  | Werkstoff |  | C-264_Ti+Al |  |  | Werkstoff |  | C-264_Ti+Al
Spannung |  | 70 | MPa |  | Spannung |  | 70 | MPa |  | Spannung |  | 70 | MPa
Temperatur |  | 880 | °C |  | Temperatur |  | 900 | °C |  | Temperatur |  | 920 | °C
Versuchsart |  | Zugversuch |  |  | Versuchsart |  | Zugversuch |  |  | Versuchsart |  | Zugversuch
Probengeometrie |  | Minikriechprobe |  |  | Probengeometrie |  | Minikriechprobe |  |  | Probengeometrie |  | Minikriechprobe
Messlänge |  | 11.216 | mm |  | Messlänge |  | 11.222 | mm |  | Messlänge |  | 11.217 | mm
Querschnitt |  | 5.926 | mm² |  | Querschnitt |  | 6.023 | mm² |  | Querschnitt |  | 5.999 | mm²
Probenbez. |  | T2_Kp8 |  |  | Probenbez. |  | T2_Kp2 |  |  | Probenbez. |  | T2_Kp6
Kommentare |  | Versuch |  |  | Kommentare |  | Versuch |  |  | Kommentare |  | Versuch
Zeit | Temperatur | Weg | Dehnung | Kraft | Zeit | Temperatur | Weg | Dehnung | Kraft | Zeit | Temperatur | Weg | Dehnung | Kraft
s | °C | mm | - | N | s | °C | mm | - | N | s | °C | mm | - | N
1.155 | 879.65 | 0 | 0 | 31.228 | 1.15 | 899.4 | 0 | 0 | 186.147 | 1.169 | 902.85 | 0 | 0 | 106.782
1.903 | 879.65 | 0 | 0 | 31.228 | 15.284 | 899.45 | 0.002 | 0.00022 | 186.147 | 15.726 | 902.95 | 0.002 | 0.00022 | 106.782
2.646 | 879.6 | 0 | 0 | 31.228 | 20.122 | 899.5 | 0.012 | 0.00107 | 289.823 | 20.575 | 902.95 | 0.012 | 0.00107 | 156.411
3.395 | 879.6 | 0 | 0 | 31.228 | 31.691 | 899.45 | 0.014 | 0.00129 | 411.982 | 40.73 | 902.9 | 0.024 | 0.00214 | 382.501
4.143 | 879.65 | 0 | 0 | 31.228 | 33.921 | 899.5 | 0.014 | 0.00129 | 411.982 | 121.473 | 902.8 | 0.029 | 0.00254 | 411.982
4.89 | 879.65 | 0 | 0 | 25.629 | 36.527 | 899.45 | 0.014 | 0.00129 | 411.982 | 241.56 | 902.6 | 0.031 | 0.00276 | 411.982
5.639 | 879.65 | 0 | 0 | 31.228 | 37.273 | 899.45 | 0.014 | 0.00129 | 411.982 | 265.844 | 902.55 | 0.033 | 0.00299 | 411.982
6.384 | 879.7 | 0 | 0 | 31.228 | 47.321 | 899.5 | 0.017 | 0.00152 | 411.982 | 361.814 | 902.4 | 0.036 | 0.00321 | 411.982
7.133 | 879.7 | 0 | 0 | 31.228 | 58.48 | 899.55 | 0.019 | 0.00174 | 411.982 | 482.107 | 902.4 | 0.036 | 0.00321 | 411.982
7.877 | 879.7 | 0 | 0 | 31.228 | 1150.505 | 899.1 | 0.029 | 0.00259 | 411.982 | 602.394 | 902.3 | 0.036 | 0.00321 | 411.982
8.625 | 879.65 | 0 | 0 | 31.228 | 5194.788 | 899 | 0.036 | 0.00321 | 411.982 | 722.64 | 902.2 | 0.038 | 0.00343 | 411.982
9.37 | 879.65 | 0 | 0 | 31.228 | 7285.269 | 899.05 | 0.036 | 0.00321 | 411.982 | 842.913 | 902.25 | 0.041 | 0.00361 | 411.982
10.117 | 879.65 | 0 | 0 | 31.228 | 19923.061 | 898.2 | 0.043 | 0.00388 | 411.982 | 857.437 | 902.25 | 0.041 | 0.00361 | 411.982
10.862 | 879.65 | 0 | 0 | 31.228 | 21647.589 | 898.6 | 0.044 | 0.00388 | 411.982 | 1416.492 | 902.05 | 0.045 | 0.00405 | 411.982
11.609 | 879.7 | 0 | 0 | 31.228 | 23100.776 | 898.45 | 0.048 | 0.00432 | 411.982 | 5840.51 | 901.25 | 0.055 | 0.0049 | 411.982
12.355 | 879.7 | 0 | 0 | 31.228 | 43247.636 | 898.6 | 0.051 | 0.0045 | 411.982 | 9219.541 | 901.05 | 0.055 | 0.0049 | 411.982
13.103 | 879.7 | 0 | 0 | 31.228 | 60633.58 | 898.8 | 0.058 | 0.00516 | 411.982 | 21637.468 | 900.95 | 0.062 | 0.00552 | 411.982
13.851 | 879.7 | 0 | 0 | 31.228 | 64847.766 | 898.55 | 0.056 | 0.00494 | 411.982 | 22465.027 | 900.85 | 0.06 | 0.0053 | 411.982
14.597 | 879.65 | 0 | 0 | 31.228 | 86448.034 | 898.3 | 0.058 | 0.00516 | 411.982 | 44065.347 | 900.6 | 0.067 | 0.00596 | 411.982
15.343 | 879.7 | 0 | 0 | 31.228 | 90922.323 | 898.45 | 0.065 | 0.00583 | 411.982 | 61693.921 | 900.6 | 0.071 | 0.00636 | 411.982
16.088 | 879.65 | 0 | 0 | 31.228 | 108048.221 | 898.5 | 0.065 | 0.00578 | 411.982 | 65665.463 | 900.6 | 0.069 | 0.00614 | 411.982
16.833 | 879.65 | 0 | 0 | 31.228 | 129648.499 | 898.95 | 0.07 | 0.00623 | 411.982 | 70010.257 | 900.65 | 0.069 | 0.00614 | 411.982
17.577 | 879.7 | 0 | 0 | 31.228 | 134517.262 | 899 | 0.072 | 0.00645 | 411.982 | 75844.623 | 900.85 | 0.071 | 0.00636 | 411.982
18.323 | 879.65 | 0 | 0 | 31.228 | 148670.378 | 898.85 | 0.077 | 0.00689 | 411.982 | 75846.492 | 900.85 | 0.071 | 0.00636 | 411.982
19.07 | 879.65 | 0 | 0 | 31.228 | 151248.576 | 898.8 | 0.075 | 0.00667 | 411.982 | 75847.612 | 900.9 | 0.071 | 0.00636 | 411.982
19.817 | 879.65 | 0 | 0 | 31.228 | 172848.708 | 898.65 | 0.08 | 0.00707 | 411.982 | 86166.76 | 900.8 | 0.074 | 0.00658 | 411.982
20.564 | 879.7 | 0 | 0 | 31.228 | 194448.728 | 898.3 | 0.082 | 0.00729 | 411.982 | 87265.746 | 900.9 | 0.074 | 0.00658 | 411.982
20.937 | 879.7 | 0 | 0 | 36.827 | 205159.812 | 898.3 | 0.085 | 0.00751 | 411.982 | 108866.089 | 900.8 | 0.076 | 0.0068 | 411.982
21.309 | 879.65 | 0 | 0 | 48.026 | 216048.92 | 898.55 | 0.085 | 0.00751 | 411.982 | 130466.249 | 900.75 | 0.079 | 0.00703 | 411.982
22.056 | 879.8 | 0.005 | 0.00045 | 76.022 | 237648.925 | 898.7 | 0.09 | 0.00796 | 411.982 | 144019.341 | 900.7 | 0.083 | 0.00742 | 411.982
22.802 | 879.9 | 0.005 | 0.00045 | 165.612 | 242712.551 | 898.8 | 0.095 | 0.0084 | 411.982 | 152066.329 | 900.6 | 0.081 | 0.0072 | 411.982
23.549 | 879.95 | 0.01 | 0.00089 | 266.399 | 259249.129 | 899 | 0.095 | 0.0084 | 411.982 | 152380.103 | 900.65 | 0.081 | 0.00725 | 411.982
23.923 | 880 | 0.012 | 0.00112 | 299.995 | 280849.305 | 898.5 | 0.099 | 0.0088 | 411.982 | 173666.466 | 901 | 0.086 | 0.00765 | 411.982
24.297 | 880 | 0.012 | 0.00112 | 327.992 | 291667.458 | 898.6 | 0.102 | 0.00902 | 411.982 | 195266.546 | 900.65 | 0.088 | 0.00787 | 411.982
25.045 | 880 | 0.015 | 0.00134 | 367.187 | 302449.402 | 898.4 | 0.099 | 0.0088 | 406.382 | 216866.912 | 900.6 | 0.091 | 0.00809 | 411.982
25.79 | 880.05 | 0.015 | 0.00134 | 383.985 | 324049.571 | 898.4 | 0.104 | 0.00924 | 406.382 | 233654.651 | 900.6 | 0.093 | 0.00826 | 406.382
26.538 | 880.05 | 0.015 | 0.00134 | 406.382 | 342484.291 | 898.9 | 0.112 | 0.0099 | 411.982 | 238467.232 | 900.65 | 0.091 | 0.00809 | 406.382
27.285 | 880.05 | 0.017 | 0.00156 | 406.382 | 345649.796 | 899 | 0.109 | 0.00968 | 411.982 | 239507.77 | 900.7 | 0.093 | 0.00831 | 411.982
28.028 | 880.1 | 0.017 | 0.00156 | 411.982 | 367249.972 | 898.5 | 0.114 | 0.01012 | 411.982 | 251712.355 | 901 | 0.095 | 0.00849 | 411.982
28.775 | 880.1 | 0.017 | 0.00156 | 411.982 | 388850.234 | 898.65 | 0.117 | 0.01034 | 411.982 | 260067.31 | 901.15 | 0.093 | 0.00826 | 411.982
29.521 | 880.1 | 0.017 | 0.00156 | 411.982 | 401277.86 | 898.75 | 0.119 | 0.01057 | 411.982 | 262370.907 | 901.2 | 0.095 | 0.00849 | 411.982
30.268 | 880.05 | 0.017 | 0.00156 | 411.982 | 410450.407 | 898.95 | 0.119 | 0.01052 | 411.982 | 281667.364 | 900.9 | 0.1 | 0.00888 | 411.982
31.017 | 879.9 | 0.017 | 0.00156 | 411.982 | 432050.777 | 899.05 | 0.121 | 0.01074 | 411.982 | 298391.482 | 900.85 | 0.105 | 0.00933 | 411.982
31.765 | 879.8 | 0.02 | 0.00178 | 411.982 | 440207.79 | 899 | 0.126 | 0.01118 | 411.982 | 303267.603 | 900.85 | 0.103 | 0.00911 | 411.982
32.513 | 879.75 | 0.02 | 0.00178 | 411.982 | 449535.247 | 898.8 | 0.131 | 0.01167 | 411.982 | 324867.898 | 900.75 | 0.105 | 0.00933 | 411.982
33.261 | 879.7 | 0.02 | 0.00178 | 411.982 | 453650.841 | 899 | 0.129 | 0.01145 | 411.982 | 346468.159 | 901.05 | 0.107 | 0.0095 | 411.982
34.007 | 879.7 | 0.02 | 0.00178 | 411.982 | 475251.059 | 898.65 | 0.131 | 0.01167 | 411.982 | 368068.496 | 901.05 | 0.11 | 0.00972 | 411.982
34.755 | 879.7 | 0.02 | 0.00178 | 411.982 | 496851.084 | 898.6 | 0.136 | 0.01211 | 411.982 | 389668.756 | 901 | 0.112 | 0.00995 | 411.982
35.501 | 879.7 | 0.02 | 0.00178 | 411.982 | 504155.94 | 899.5 | 0.139 | 0.01233 | 411.982 | 393463.294 | 900.95 | 0.115 | 0.01017 | 411.982
36.245 | 879.65 | 0.02 | 0.00178 | 411.982 | 518451.451 | 899.2 | 0.141 | 0.01251 | 411.982 | 411268.83 | 900.95 | 0.117 | 0.01039 | 411.982
36.993 | 879.7 | 0.02 | 0.00178 | 411.982 | 540051.776 | 898.6 | 0.144 | 0.01273 | 411.982 | 432869.002 | 901.05 | 0.117 | 0.01039 | 411.982
37.741 | 879.7 | 0.022 | 0.00196 | 411.982 | 544984.027 | 898.65 | 0.148 | 0.01317 | 411.982 | 454469.152 | 901.1 | 0.122 | 0.01078 | 411.982
38.488 | 879.65 | 0.022 | 0.00196 | 411.982 | 561651.859 | 898.55 | 0.148 | 0.01317 | 411.982 | 457577.673 | 901.05 | 0.123 | 0.01092 | 411.982
39.236 | 879.65 | 0.02 | 0.00178 | 411.982 | 583252.044 | 899.1 | 0.156 | 0.01383 | 411.982 | 476069.288 | 901.05 | 0.127 | 0.01123 | 411.982
39.984 | 879.65 | 0.02 | 0.00178 | 411.982 | 597308.392 | 898.6 | 0.158 | 0.014 | 411.982 | 497669.543 | 901.05 | 0.127 | 0.01123 | 411.982
40.729 | 879.7 | 0.02 | 0.00178 | 411.982 | 604852.262 | 898.45 | 0.156 | 0.01383 | 411.982 | 500046.805 | 901.1 | 0.127 | 0.01123 | 411.982
41.474 | 879.7 | 0.02 | 0.00178 | 411.982 | 619376.618 | 898.1 | 0.163 | 0.01444 | 411.982 | 514674.851 | 901.5 | 0.129 | 0.01145 | 411.982
42.222 | 879.8 | 0.022 | 0.00196 | 411.982 | 626452.355 | 897.9 | 0.161 | 0.01422 | 411.982 | 515252.367 | 901.55 | 0.131 | 0.01167 | 411.982
42.966 | 879.65 | 0.022 | 0.00196 | 411.982 | 648052.496 | 898.15 | 0.165 | 0.01466 | 406.382 | 519269.608 | 901.6 | 0.132 | 0.01167 | 411.982
43.711 | 879.7 | 0.022 | 0.00196 | 411.982 | 666431.11 | 898.65 | 0.173 | 0.01532 | 411.982 | 540869.624 | 900.8 | 0.136 | 0.01211 | 406.382
44.457 | 879.65 | 0.022 | 0.00196 | 411.982 | 669652.593 | 898.2 | 0.17 | 0.0151 | 411.982 | 544482.359 | 900.8 | 0.138 | 0.01224 | 411.982
45.204 | 879.7 | 0.02 | 0.00178 | 411.982 | 691252.842 | 898.05 | 0.175 | 0.01554 | 411.982 | 562469.657 | 900.8 | 0.139 | 0.01233 | 411.982
45.951 | 879.8 | 0.022 | 0.00196 | 411.982 | 710369.768 | 898.3 | 0.183 | 0.01616 | 411.982 | 584069.909 | 900.9 | 0.141 | 0.0125 | 411.982
46.695 | 879.7 | 0.022 | 0.00196 | 411.982 | 712853.082 | 898.3 | 0.18 | 0.01594 | 411.982 | 585865.527 | 901.1 | 0.141 | 0.0125 | 411.982
47.441 | 879.7 | 0.022 | 0.00196 | 411.982 | 734453.216 | 897.95 | 0.183 | 0.01616 | 411.982 | 605201.825 | 901.25 | 0.149 | 0.01316 | 411.982
48.188 | 879.7 | 0.022 | 0.00196 | 411.982 | 756053.475 | 898.45 | 0.19 | 0.01682 | 411.982 | 605669.977 | 901.25 | 0.146 | 0.01294 | 411.982
48.932 | 879.7 | 0.022 | 0.00196 | 411.982 | 758453.102 | 898.5 | 0.192 | 0.01704 | 411.982 | 627270.168 | 900.95 | 0.148 | 0.01316 | 411.982
49.68 | 879.8 | 0.022 | 0.00196 | 411.982 | 777653.618 | 898.5 | 0.195 | 0.01725 | 411.982 | 648870.291 | 900.9 | 0.153 | 0.01356 | 411.982
50.425 | 879.8 | 0.022 | 0.00196 | 411.982 | 799253.907 | 898.5 | 0.2 | 0.01765 | 411.982 | 661364.88 | 901 | 0.156 | 0.01378 | 411.982
126.249 | 880 | 0.023 | 0.0021 | 406.382 | 801202.797 | 898.5 | 0.202 | 0.01787 | 411.982 | 670470.632 | 900.9 | 0.156 | 0.01378 | 411.982
983.327 | 880.2 | 0.032 | 0.00285 | 406.382 | 820853.915 | 898.1 | 0.202 | 0.01787 | 411.982 | 672151.228 | 900.9 | 0.156 | 0.01378 | 411.982
4667.758 | 879.2 | 0.042 | 0.0037 | 411.982 | 838776.543 | 898.55 | 0.212 | 0.01875 | 411.982 | 692070.787 | 901.15 | 0.158 | 0.014 | 411.982
6317.753 | 879.35 | 0.042 | 0.0037 | 411.982 | 842454.251 | 898.6 | 0.21 | 0.01853 | 411.982 | 705426.148 | 901.2 | 0.164 | 0.01457 | 411.982
6318.877 | 879.25 | 0.042 | 0.0037 | 411.982 | 864054.465 | 898.25 | 0.214 | 0.01896 | 411.982 | 713671.137 | 901.15 | 0.163 | 0.01444 | 411.982
8175.497 | 879.05 | 0.042 | 0.0037 | 411.982 | 876704.781 | 898.25 | 0.219 | 0.0194 | 411.982 | 735271.328 | 901 | 0.165 | 0.01466 | 411.982
9406.3 | 879.75 | 0.047 | 0.00414 | 411.982 | 885654.573 | 898.15 | 0.219 | 0.0194 | 411.982 | 756871.657 | 900.85 | 0.168 | 0.01488 | 411.982
9410.04 | 879.75 | 0.047 | 0.00414 | 411.982 | 907254.581 | 898.3 | 0.227 | 0.02001 | 411.982 | 763558.675 | 901.05 | 0.17 | 0.0151 | 411.982
9410.414 | 879.75 | 0.047 | 0.00414 | 411.982 | 911661.002 | 898.3 | 0.228 | 0.02015 | 411.982 | 777422.928 | 901.3 | 0.175 | 0.0155 | 411.982
13039.279 | 879.85 | 0.049 | 0.00436 | 411.982 | 928854.838 | 898.65 | 0.232 | 0.02045 | 411.982 | 778471.772 | 901.15 | 0.173 | 0.01528 | 411.982
16393.469 | 879.95 | 0.052 | 0.00459 | 411.982 | 935156.409 | 898.75 | 0.234 | 0.02067 | 411.982 | 800071.922 | 901.1 | 0.175 | 0.0155 | 411.982
17031.207 | 880.1 | 0.052 | 0.00459 | 411.982 | 950455.036 | 899.35 | 0.239 | 0.02111 | 411.982 | 821672.021 | 900.95 | 0.18 | 0.01594 | 411.982
17833.697 | 880.3 | 0.052 | 0.00459 | 411.982 | 963884.054 | 898.4 | 0.244 | 0.02154 | 411.982 | 843272.384 | 900.55 | 0.182 | 0.01615 | 411.982
20076.732 | 879.65 | 0.053 | 0.00468 | 411.982 | 972055.098 | 897.8 | 0.241 | 0.02133 | 411.982 | 855246.501 | 900.85 | 0.185 | 0.01633 | 411.982
21650.663 | 879.75 | 0.054 | 0.00481 | 411.982 | 993655.385 | 898.15 | 0.249 | 0.02194 | 411.982 | 864872.39 | 900.9 | 0.187 | 0.01655 | 411.982
43250.701 | 879.9 | 0.056 | 0.00503 | 411.982 | 999755.597 | 898.1 | 0.254 | 0.02237 | 411.982 | 886472.719 | 900.6 | 0.19 | 0.01677 | 411.982
64850.992 | 879.65 | 0.061 | 0.00548 | 411.982 | 1012027.74 | 898.6 | 0.259 | 0.02281 | 411.982 | 907370.093 | 900.7 | 0.195 | 0.01721 | 411.982
68614.662 | 879.65 | 0.064 | 0.0057 | 411.982 | 1015255.626 | 898.05 | 0.256 | 0.02259 | 411.982 | 908072.741 | 900.65 | 0.192 | 0.01699 | 411.982
73570.027 | 879.7 | 0.061 | 0.00548 | 411.982 | 1036855.873 | 897.65 | 0.261 | 0.02303 | 411.982 | 929673.032 | 900.65 | 0.197 | 0.01743 | 411.982
86451.123 | 879.95 | 0.066 | 0.00592 | 411.982 | 1045981.767 | 897.65 | 0.266 | 0.02351 | 411.982 | 951273.257 | 900.7 | 0.202 | 0.01787 | 411.982
108051.271 | 879.7 | 0.069 | 0.00614 | 411.982 | 1058455.896 | 897.6 | 0.269 | 0.02373 | 411.982 | 955909.811 | 900.7 | 0.204 | 0.01804 | 411.982
129651.374 | 879.8 | 0.071 | 0.00632 | 411.982 | 1070466.249 | 897.9 | 0.273 | 0.02412 | 411.982 | 972873.336 | 900.65 | 0.204 | 0.01804 | 411.982
131810.379 | 879.7 | 0.074 | 0.00654 | 411.982 | 1078822.195 | 898 | 0.278 | 0.02455 | 411.982 | 994473.659 | 900.55 | 0.209 | 0.01848 | 411.982
151251.65 | 879.9 | 0.076 | 0.00676 | 411.982 | 1080056.206 | 897.75 | 0.276 | 0.02434 | 411.982 | 1015119.342 | 900.45 | 0.215 | 0.019 | 411.982
172851.933 | 880.2 | 0.079 | 0.00698 | 406.382 | 1101656.213 | 898.05 | 0.283 | 0.02499 | 411.982 | 1016073.937 | 900.3 | 0.214 | 0.01892 | 411.982
185157.781 | 880.4 | 0.082 | 0.00729 | 411.982 | 1102916.17 | 898 | 0.283 | 0.02499 | 411.982 | 1037674.166 | 900.55 | 0.219 | 0.01935 | 411.982
194452.307 | 880.9 | 0.083 | 0.00743 | 411.982 | 1102916.915 | 898 | 0.283 | 0.02499 | 411.982 | 1059274.484 | 900.4 | 0.221 | 0.01957 | 411.982
216052.361 | 880 | 0.083 | 0.00743 | 411.982 | 1103821.908 | 898.2 | 0.286 | 0.02521 | 411.982 | 1060187.566 | 900.4 | 0.224 | 0.01979 | 411.982
237652.731 | 880.4 | 0.085 | 0.00756 | 411.982 | 1123256.495 | 897.55 | 0.288 | 0.02542 | 411.982 | 1080874.573 | 900.5 | 0.226 | 0.01997 | 411.982
242873.684 | 880.45 | 0.086 | 0.00765 | 411.982 | 1134112.818 | 897.7 | 0.295 | 0.02603 | 406.382 | 1094825.083 | 900.55 | 0.231 | 0.0204 | 411.982
258286.684 | 880.8 | 0.088 | 0.00787 | 411.982 | 1144856.855 | 897.95 | 0.298 | 0.02625 | 411.982 | 1102474.921 | 900.6 | 0.233 | 0.02062 | 406.382
259252.985 | 880.45 | 0.088 | 0.00787 | 411.982 | 1149026.026 | 897.75 | 0.301 | 0.02647 | 411.982 | 1104306.071 | 900.7 | 0.231 | 0.0204 | 411.982
280853.211 | 880.3 | 0.091 | 0.00809 | 411.982 | 1166457.053 | 897.65 | 0.305 | 0.0269 | 411.982 | 1124075.077 | 901.05 | 0.238 | 0.02102 | 411.982
300869.349 | 880.25 | 0.093 | 0.00827 | 411.982 | 1170956.839 | 898.1 | 0.308 | 0.02712 | 406.382 | 1126730.708 | 901 | 0.241 | 0.02123 | 411.982
302453.242 | 880.2 | 0.091 | 0.00809 | 411.982 | 1182157.807 | 898.3 | 0.313 | 0.02755 | 411.982 | 1145675.134 | 900.75 | 0.241 | 0.02123 | 406.382
324053.287 | 880.25 | 0.096 | 0.00849 | 411.982 | 1188057.095 | 898.2 | 0.311 | 0.02742 | 411.982 | 1167275.294 | 900.95 | 0.245 | 0.02167 | 411.982
345653.329 | 880.05 | 0.098 | 0.00871 | 411.982 | 1205815.097 | 898.45 | 0.323 | 0.02838 | 411.982 | 1183513.232 | 900.95 | 0.253 | 0.02233 | 411.982
367253.345 | 880.05 | 0.101 | 0.00893 | 411.982 | 1209657.166 | 898.4 | 0.32 | 0.02816 | 411.982 | 1188875.381 | 900.95 | 0.25 | 0.02211 | 411.982
388853.603 | 880 | 0.101 | 0.00893 | 411.982 | 1231257.214 | 897.9 | 0.328 | 0.02881 | 411.982 | 1210475.42 | 901.05 | 0.255 | 0.02254 | 411.982
410453.634 | 880.05 | 0.103 | 0.00915 | 411.982 | 1236431.906 | 897.8 | 0.332 | 0.02925 | 411.982 | 1224633.834 | 901.3 | 0.26 | 0.02294 | 411.982
420242.013 | 879.95 | 0.106 | 0.00937 | 411.982 | 1252857.334 | 898.15 | 0.337 | 0.02968 | 411.982 | 1232075.695 | 900.95 | 0.26 | 0.02294 | 411.982
432053.883 | 880.1 | 0.103 | 0.00915 | 411.982 | 1258805.68 | 898.15 | 0.342 | 0.03007 | 411.982 | 1233019.091 | 900.9 | 0.263 | 0.02315 | 411.982
453653.941 | 879.8 | 0.108 | 0.00959 | 411.982 | 1274457.527 | 898.05 | 0.345 | 0.03028 | 411.982 | 1253675.844 | 900.75 | 0.265 | 0.02337 | 411.982
475254.089 | 879.95 | 0.108 | 0.00959 | 411.982 | 1284669.12 | 898.1 | 0.352 | 0.03093 | 411.982 | 1266770.111 | 900.8 | 0.27 | 0.02381 | 411.982
496854.362 | 880.05 | 0.113 | 0.01004 | 411.982 | 1296057.88 | 898.05 | 0.355 | 0.03115 | 411.982 | 1275275.997 | 900.65 | 0.27 | 0.02381 | 411.982
504648.266 | 880.15 | 0.113 | 0.01004 | 411.982 | 1296461.277 | 898.15 | 0.357 | 0.03137 | 411.982 | 1293745.659 | 901 | 0.275 | 0.02424 | 411.982
504649.418 | 881.15 | 0.115 | 0.01021 | 411.982 | 1317658.156 | 898.35 | 0.364 | 0.03197 | 406.382 | 1296876.344 | 900.85 | 0.275 | 0.02424 | 411.982
504661.352 | 881 | 0.115 | 0.01021 | 411.982 | 1318073.03 | 898.4 | 0.367 | 0.03219 | 411.982 | 1297609.228 | 900.85 | 0.276 | 0.02433 | 406.382
504669.555 | 881 | 0.115 | 0.01021 | 411.982 | 1339258.265 | 898.4 | 0.372 | 0.03262 | 406.382 | 1305391.813 | 900.85 | 0.277 | 0.02442 | 411.982
504670.294 | 881.05 | 0.115 | 0.01021 | 411.982 | 1341856.7 | 898.5 | 0.377 | 0.03305 | 411.982 | 1318476.412 | 900.9 | 0.282 | 0.02485 | 406.382
504717.566 | 881 | 0.117 | 0.01043 | 411.982 | 1352565.258 | 898.5 | 0.382 | 0.03348 | 411.982 | 1321983.627 | 900.7 | 0.284 | 0.02507 | 411.982
514980.811 | 880.75 | 0.117 | 0.01043 | 411.982 | 1360858.43 | 898.85 | 0.384 | 0.0337 | 406.382 | 1340076.601 | 900.1 | 0.287 | 0.02529 | 411.982
516197.431 | 880.7 | 0.117 | 0.01043 | 411.982 | 1374902.757 | 897.85 | 0.392 | 0.03435 | 406.382 | 1361676.9 | 900 | 0.289 | 0.02551 | 406.382
526270.61 | 880.5 | 0.12 | 0.01066 | 411.982 | 1382458.683 | 897.7 | 0.392 | 0.03435 | 406.382 | 1369043.615 | 900.15 | 0.294 | 0.02594 | 406.382
547870.874 | 880.85 | 0.122 | 0.01088 | 411.982 | 1394879.919 | 897.7 | 0.401 | 0.03521 | 406.382 | 1383276.945 | 900.25 | 0.296 | 0.02612 | 406.382
569471.222 | 880.6 | 0.122 | 0.01088 | 411.982 | 1404059.007 | 897.65 | 0.401 | 0.03521 | 411.982 | 1395164.953 | 900.25 | 0.301 | 0.02655 | 406.382
591071.343 | 880.6 | 0.125 | 0.0111 | 411.982 | 1417296.006 | 897.85 | 0.411 | 0.03607 | 406.382 | 1399635.793 | 900.25 | 0.304 | 0.02677 | 411.982
612671.372 | 880.65 | 0.127 | 0.01132 | 411.982 | 1425659.115 | 897.9 | 0.414 | 0.03628 | 406.382 | 1404877.302 | 900.25 | 0.301 | 0.02655 | 406.382
629672.279 | 880.45 | 0.13 | 0.01154 | 411.982 | 1435490.833 | 898 | 0.421 | 0.03689 | 411.982 | 1426477.319 | 899.95 | 0.311 | 0.02742 | 406.382
634271.634 | 880.2 | 0.127 | 0.01132 | 411.982 | 1447259.382 | 898.45 | 0.421 | 0.03689 | 411.982 | 1443540.902 | 900.05 | 0.316 | 0.02781 | 411.982
655871.91 | 880.15 | 0.13 | 0.01154 | 411.982 | 1455899.412 | 898.1 | 0.429 | 0.03753 | 411.982 | 1448077.495 | 899.95 | 0.316 | 0.02781 | 411.982
677472.228 | 881.4 | 0.13 | 0.01154 | 411.982 | 1468859.435 | 898.35 | 0.433 | 0.03796 | 411.982 | 1456555.993 | 900.15 | 0.316 | 0.02781 | 411.982
699072.601 | 880.85 | 0.135 | 0.01198 | 411.982 | 1473807.464 | 898.55 | 0.438 | 0.03839 | 411.982 | 1469677.857 | 900.45 | 0.321 | 0.0282 | 411.982
720672.674 | 880.6 | 0.135 | 0.01198 | 411.982 | 1487449.595 | 898.1 | 0.446 | 0.03899 | 411.982 | 1480686.961 | 900.6 | 0.328 | 0.02885 | 411.982
742272.898 | 880.3 | 0.135 | 0.01198 | 406.382 | 1490459.686 | 898.15 | 0.443 | 0.03878 | 411.982 | 1491278.145 | 900.5 | 0.326 | 0.02863 | 411.982
755645.349 | 881.35 | 0.142 | 0.0126 | 411.982 | 1508455.729 | 897.95 | 0.456 | 0.03985 | 411.982 | 1512878.248 | 901.2 | 0.333 | 0.02924 | 411.982
763873.152 | 880.25 | 0.14 | 0.01238 | 411.982 | 1512059.885 | 897.95 | 0.453 | 0.03964 | 411.982 | 1514398.69 | 901.3 | 0.338 | 0.02967 | 411.982
785473.327 | 880.35 | 0.14 | 0.01238 | 411.982 | 1527851.227 | 897.9 | 0.466 | 0.04071 | 411.982 | 1534478.566 | 901.1 | 0.34 | 0.02989 | 411.982
807073.586 | 880.2 | 0.14 | 0.01238 | 406.382 | 1533660.017 | 898.1 | 0.466 | 0.04071 | 411.982 | 1541827.043 | 901 | 0.344 | 0.03019 | 411.982
828673.606 | 880.25 | 0.142 | 0.0126 | 411.982 | 1547468.118 | 898.05 | 0.475 | 0.04152 | 411.982 | 1556078.931 | 901.1 | 0.348 | 0.03054 | 411.982
850273.923 | 880.8 | 0.145 | 0.01282 | 411.982 | 1555260.243 | 898 | 0.478 | 0.04174 | 411.982 | 1571045.92 | 901 | 0.355 | 0.03114 | 411.982
871874.092 | 880.55 | 0.145 | 0.01282 | 411.982 | 1555525.078 | 898.05 | 0.48 | 0.04195 | 411.982 | 1577679.208 | 900.85 | 0.352 | 0.03093 | 411.982
893474.142 | 880.55 | 0.147 | 0.01304 | 411.982 | 1574370.861 | 898.25 | 0.49 | 0.04285 | 411.982 | 1599279.476 | 901.1 | 0.362 | 0.03179 | 411.982
915074.504 | 880.3 | 0.149 | 0.01326 | 411.982 | 1576860.517 | 898.5 | 0.488 | 0.04263 | 411.982 | 1609770.425 | 901.15 | 0.367 | 0.03223 | 411.982
931867.481 | 880.3 | 0.152 | 0.01348 | 411.982 | 1590982.216 | 898.6 | 0.5 | 0.0437 | 411.982 | 1620879.664 | 901.15 | 0.37 | 0.03244 | 411.982
936674.736 | 880.15 | 0.149 | 0.01326 | 411.982 | 1598460.782 | 898.5 | 0.5 | 0.0437 | 411.982 | 1642479.761 | 901.2 | 0.374 | 0.03283 | 411.982
958274.779 | 880.1 | 0.152 | 0.01348 | 411.982 | 1610529.716 | 898.6 | 0.51 | 0.04451 | 411.982 | 1644908.933 | 901.3 | 0.377 | 0.03309 | 411.982
979874.897 | 880.2 | 0.154 | 0.0137 | 411.982 | 1618318.63 | 899 | 0.515 | 0.04494 | 411.982 | 1664017.694 | 900.95 | 0.384 | 0.03369 | 411.982
1001475.259 | 880.25 | 0.154 | 0.0137 | 411.982 | 1620060.787 | 898.95 | 0.512 | 0.04473 | 411.982 | 1664080.125 | 900.95 | 0.382 | 0.03348 | 411.982
1023075.573 | 880.3 | 0.159 | 0.01409 | 411.982 | 1632192.202 | 898.65 | 0.522 | 0.04558 | 411.982 | 1685680.133 | 901.05 | 0.389 | 0.03412 | 411.982
1044675.744 | 880.45 | 0.159 | 0.01409 | 411.982 | 1641661.03 | 897.7 | 0.525 | 0.04579 | 411.982 | 1687886.166 | 901.05 | 0.39 | 0.03425 | 411.982
1066275.869 | 880.5 | 0.159 | 0.01409 | 406.382 | 1646660.602 | 897.6 | 0.53 | 0.04622 | 411.982 | 1707280.428 | 901.05 | 0.396 | 0.03473 | 411.982
1070081.081 | 880.6 | 0.164 | 0.01453 | 411.982 | 1648119.98 | 897.45 | 0.532 | 0.04643 | 411.982 | 1710556.39 | 901.2 | 0.401 | 0.03516 | 411.982
1087876.226 | 880.55 | 0.164 | 0.01453 | 406.382 | 1661507.593 | 898 | 0.542 | 0.04724 | 411.982 | 1712404.15 | 900.75 | 0.399 | 0.03494 | 411.982
1109476.54 | 880.65 | 0.167 | 0.01475 | 411.982 | 1663261.087 | 898 | 0.54 | 0.04703 | 411.982 | 1728880.687 | 901.85 | 0.404 | 0.03537 | 411.982
1131076.844 | 880.7 | 0.167 | 0.01475 | 411.982 | 1676771.946 | 898.45 | 0.55 | 0.04788 | 411.982 | 1736466.683 | 901.8 | 0.406 | 0.03559 | 411.982
1152677.203 | 880.5 | 0.169 | 0.01497 | 406.382 | 1684861.209 | 898.15 | 0.552 | 0.04809 | 411.982 | 1745247.671 | 901.7 | 0.409 | 0.0358 | 411.982
1174277.379 | 880.7 | 0.172 | 0.01519 | 406.382 | 1690056.168 | 898.95 | 0.56 | 0.04873 | 411.982 | 1748347.322 | 901.9 | 0.411 | 0.03602 | 411.982
1182740.55 | 880.5 | 0.172 | 0.01519 | 406.382 | 1703874.854 | 898.9 | 0.568 | 0.04945 | 411.982 | 1750481.019 | 901.8 | 0.409 | 0.0358 | 411.982
1182741.671 | 880.6 | 0.172 | 0.01519 | 406.382 | 1706461.409 | 898.65 | 0.567 | 0.04933 | 411.982 | 1772081.277 | 901.45 | 0.418 | 0.03667 | 411.982
1182742.045 | 880.6 | 0.172 | 0.01519 | 411.982 | 1713345.369 | 898.5 | 0.574 | 0.05 | 411.982 | 1779846.267 | 901.45 | 0.42 | 0.03675 | 411.982
1186534.768 | 881.1 | 0.172 | 0.01519 | 406.382 | 1727443.873 | 898.25 | 0.582 | 0.05064 | 411.982 | 1793681.489 | 901.15 | 0.426 | 0.03727 | 411.982
1186535.512 | 881.15 | 0.172 | 0.01519 | 406.382 | 1728061.647 | 898.3 | 0.579 | 0.05043 | 411.982 | 1797566.308 | 901.3 | 0.428 | 0.03748 | 411.982
1195877.414 | 880.8 | 0.174 | 0.01541 | 411.982 | 1739093.151 | 898.4 | 0.589 | 0.05128 | 417.581 | 1797567.424 | 901.35 | 0.428 | 0.03748 | 411.982
1207488.66 | 880.9 | 0.177 | 0.01563 | 411.982 | 1744776.385 | 898.3 | 0.594 | 0.0517 | 417.581 | 1803903.43 | 901.6 | 0.431 | 0.0377 | 417.581
1217477.486 | 881.4 | 0.179 | 0.01585 | 411.982 | 1749661.915 | 898.4 | 0.594 | 0.0517 | 411.982 | 1815281.852 | 901.8 | 0.433 | 0.03791 | 417.581
1239077.71 | 880.8 | 0.179 | 0.01585 | 411.982 | 1757429.652 | 898.5 | 0.604 | 0.05251 | 411.982 | 1824797.242 | 901.45 | 0.44 | 0.03851 | 411.982
1260677.811 | 880.9 | 0.181 | 0.01607 | 411.982 | 1771262.022 | 898.5 | 0.612 | 0.05314 | 417.581 | 1836881.959 | 901.5 | 0.443 | 0.03873 | 411.982
1265907.183 | 880.8 | 0.184 | 0.01629 | 411.982 | 1772801.444 | 898.5 | 0.611 | 0.05314 | 411.982 | 1856273.537 | 901.15 | 0.449 | 0.03929 | 417.581
1282278.073 | 881.4 | 0.184 | 0.01629 | 411.982 | 1773238.397 | 898.75 | 0.614 | 0.05335 | 417.581 | 1858482.268 | 901.05 | 0.45 | 0.03937 | 411.982
1303878.364 | 880.55 | 0.184 | 0.01629 | 411.982 | 1787324.604 | 898.6 | 0.624 | 0.0542 | 411.982 | 1877629.244 | 901.4 | 0.46 | 0.04023 | 417.581
1325478.64 | 881 | 0.186 | 0.01651 | 411.982 | 1792862.363 | 898.4 | 0.626 | 0.05441 | 411.982 | 1880082.406 | 901.35 | 0.458 | 0.04001 | 411.982
1328072.521 | 880.95 | 0.189 | 0.01673 | 411.982 | 1796161.988 | 898.9 | 0.631 | 0.05483 | 411.982 | 1886404.612 | 901.55 | 0.462 | 0.04044 | 411.982
1347078.924 | 880.75 | 0.189 | 0.01673 | 411.982 | 1809120.006 | 898.15 | 0.639 | 0.05547 | 411.982 | 1890411.532 | 901.55 | 0.465 | 0.04066 | 411.982
1368678.96 | 880.55 | 0.191 | 0.01695 | 411.982 | 1814462.619 | 898.3 | 0.639 | 0.05547 | 411.982 | 1901682.682 | 901.75 | 0.467 | 0.04083 | 411.982
1390279.04 | 880.45 | 0.191 | 0.01695 | 411.982 | 1819330.117 | 898.2 | 0.644 | 0.05585 | 411.982 | 1918293.854 | 901.75 | 0.475 | 0.04147 | 411.982
1411879.373 | 880.75 | 0.196 | 0.01739 | 411.982 | 1823932.367 | 898.35 | 0.648 | 0.05618 | 411.982 | 1923282.772 | 901.75 | 0.472 | 0.04126 | 411.982
1433479.661 | 880.35 | 0.196 | 0.01739 | 411.982 | 1829166.549 | 898.25 | 0.654 | 0.05673 | 411.982 | 1930583.918 | 901.55 | 0.48 | 0.0419 | 411.982
1455079.98 | 880.35 | 0.199 | 0.01761 | 411.982 | 1836062.671 | 898.1 | 0.656 | 0.05694 | 411.982 | 1944883.077 | 901.5 | 0.482 | 0.04211 | 411.982
1457493.845 | 880.35 | 0.201 | 0.01783 | 411.982 | 1842970.273 | 898.35 | 0.662 | 0.05745 | 411.982 | 1954486.674 | 901.4 | 0.489 | 0.04271 | 411.982
1476679.997 | 880.3 | 0.201 | 0.01783 | 411.982 | 1850604.596 | 898.85 | 0.671 | 0.05821 | 411.982 | 1966483.301 | 901.5 | 0.492 | 0.04293 | 411.982
1498280.231 | 880.6 | 0.206 | 0.01827 | 411.982 | 1857662.922 | 898.85 | 0.674 | 0.05842 | 411.982 | 1968663.256 | 901.5 | 0.494 | 0.04314 | 411.982
1519880.574 | 880.15 | 0.206 | 0.01827 | 411.982 | 1861728.499 | 898.8 | 0.679 | 0.05884 | 411.982 | 1976096.082 | 901.6 | 0.494 | 0.04314 | 411.982
1541480.936 | 880.2 | 0.209 | 0.01849 | 411.982 | 1873256.515 | 898.85 | 0.689 | 0.05964 | 411.982 | 1988083.429 | 901.6 | 0.502 | 0.04378 | 411.982
1563081.142 | 880.1 | 0.211 | 0.0187 | 411.982 | 1879263 | 899.5 | 0.689 | 0.05964 | 411.982 | 1988379.236 | 901.5 | 0.504 | 0.04399 | 411.982
1584681.449 | 880.2 | 0.211 | 0.0187 | 411.982 | 1880249.292 | 898.95 | 0.694 | 0.06006 | 411.982 | 1993312.199 | 901.45 | 0.502 | 0.04378 | 411.982
1586929.05 | 880.55 | 0.214 | 0.01888 | 411.982 | 1891997.873 | 898.35 | 0.704 | 0.0609 | 411.982 | 2009683.546 | 901.45 | 0.509 | 0.04442 | 411.982
1606281.804 | 880.15 | 0.216 | 0.01905 | 411.982 | 1900863.239 | 898.35 | 0.708 | 0.06132 | 411.982 | 2010541.899 | 901.6 | 0.511 | 0.04463 | 411.982
1627881.928 | 880.15 | 0.216 | 0.01905 | 411.982 | 1904715.749 | 898.05 | 0.71 | 0.0614 | 411.982 | 2031283.794 | 901.55 | 0.516 | 0.04502 | 411.982
1649482.202 | 880.3 | 0.221 | 0.01949 | 411.982 | 1906869.732 | 898.3 | 0.716 | 0.06195 | 411.982 | 2032287.164 | 901.5 | 0.519 | 0.04523 | 411.982
1671082.362 | 880.5 | 0.221 | 0.01949 | 411.982 | 1918284.825 | 898.5 | 0.723 | 0.06253 | 411.982 | 2033499.001 | 901.55 | 0.521 | 0.04544 | 411.982
1685037.632 | 880.7 | 0.223 | 0.01971 | 411.982 | 1922463.253 | 898.2 | 0.723 | 0.06253 | 411.982 | 2052883.967 | 901.55 | 0.526 | 0.04587 | 411.982
1692682.623 | 880.6 | 0.223 | 0.01971 | 411.982 | 1929809.725 | 898.1 | 0.733 | 0.06341 | 411.982 | 2056095.028 | 901.65 | 0.527 | 0.04596 | 411.982
1698806.367 | 880.7 | 0.226 | 0.01993 | 411.982 | 1941568.244 | 898.4 | 0.743 | 0.06425 | 411.982 | 2060219.211 | 901.85 | 0.529 | 0.04608 | 411.982
1714282.812 | 880.25 | 0.226 | 0.01993 | 411.982 | 1944063.405 | 898.25 | 0.743 | 0.06425 | 411.982 | 2060246.068 | 901.85 | 0.532 | 0.04638 | 411.982
1732052.029 | 880.6 | 0.228 | 0.02015 | 411.982 | 1952899.448 | 898.5 | 0.753 | 0.06509 | 411.982 | 2074484.213 | 901.8 | 0.538 | 0.04689 | 411.982
1735883.035 | 880.55 | 0.228 | 0.02015 | 411.982 | 1957744.188 | 898.65 | 0.758 | 0.06551 | 411.982 | 2076988.239 | 901.75 | 0.541 | 0.04711 | 411.982
1757483.209 | 881.15 | 0.231 | 0.02037 | 411.982 | 1965663.665 | 898.7 | 0.761 | 0.06571 | 411.982 | 2096084.368 | 901.7 | 0.546 | 0.04753 | 411.982
1772219.687 | 881.15 | 0.232 | 0.0205 | 417.581 | 1970024.077 | 898.6 | 0.768 | 0.0663 | 411.982 | 2103853.39 | 901.65 | 0.551 | 0.04796 | 411.982
1779083.567 | 880.8 | 0.236 | 0.02081 | 417.581 | 1974997.951 | 898.55 | 0.773 | 0.06672 | 411.982 | 2117684.451 | 901.65 | 0.556 | 0.04838 | 411.982
1800683.795 | 880.55 | 0.236 | 0.02081 | 411.982 | 1987263.985 | 897.85 | 0.781 | 0.06734 | 411.982 | 2125452.095 | 901.5 | 0.561 | 0.04881 | 411.982
1822283.894 | 880.8 | 0.236 | 0.02081 | 411.982 | 1987669.476 | 898.05 | 0.783 | 0.06755 | 411.982 | 2139284.576 | 901.6 | 0.563 | 0.04902 | 411.982
1843883.912 | 881.15 | 0.241 | 0.02124 | 417.581 | 1997866.055 | 898.2 | 0.792 | 0.06826 | 411.982 | 2140824.859 | 901.45 | 0.565 | 0.04919 | 411.982
1848928.218 | 881.1 | 0.243 | 0.02146 | 411.982 | 2003734.207 | 898.25 | 0.798 | 0.06884 | 411.982 | 2150108.512 | 901.7 | 0.57 | 0.04961 | 411.982
1865484.096 | 880.95 | 0.246 | 0.02168 | 417.581 | 2008864.22 | 897.75 | 0.801 | 0.06905 | 411.982 | 2160884.662 | 901.55 | 0.573 | 0.04983 | 411.982
1887084.409 | 880.85 | 0.246 | 0.02168 | 411.982 | 2015225.769 | 898.35 | 0.808 | 0.06968 | 411.982 | 2169820.279 | 901.55 | 0.58 | 0.05046 | 411.982
1908684.43 | 880.95 | 0.251 | 0.02212 | 411.982 | 2020731.851 | 898.3 | 0.813 | 0.07009 | 411.982 | 2182484.696 | 901.5 | 0.583 | 0.05068 | 411.982
1930284.762 | 881.25 | 0.251 | 0.02212 | 411.982 | 2030464.35 | 898.2 | 0.821 | 0.07068 | 411.982 | 2193724.419 | 901.45 | 0.59 | 0.05131 | 411.982
1951061.934 | 881.2 | 0.255 | 0.02255 | 411.982 | 2032095.416 | 898.3 | 0.823 | 0.07088 | 411.982 | 2204084.867 | 901.55 | 0.592 | 0.05148 | 411.982
1951884.814 | 881 | 0.253 | 0.02233 | 411.982 | 2038206.81 | 898.2 | 0.831 | 0.07151 | 411.982 | 2212551.385 | 901.65 | 0.6 | 0.05212 | 411.982
1957167.027 | 881 | 0.255 | 0.02255 | 411.982 | 2047329.903 | 898.4 | 0.838 | 0.07213 | 411.982 | 2225685.118 | 901.75 | 0.602 | 0.05233 | 411.982
1957167.773 | 880.9 | 0.255 | 0.02255 | 411.982 | 2052064.5 | 898.25 | 0.841 | 0.07234 | 411.982 | 2236073.421 | 901.7 | 0.61 | 0.05301 | 411.982
1973484.858 | 880.8 | 0.255 | 0.02255 | 411.982 | 2057450.499 | 898.6 | 0.847 | 0.07284 | 411.982 | 2247285.382 | 901.45 | 0.612 | 0.05322 | 411.982
1995085.208 | 880.9 | 0.26 | 0.02299 | 411.982 | 2061986.8 | 899.25 | 0.853 | 0.07337 | 411.982 | 2255103.257 | 901.5 | 0.62 | 0.05385 | 411.982
2016685.444 | 881.4 | 0.26 | 0.02299 | 411.982 | 2072314.87 | 898.75 | 0.861 | 0.074 | 411.982 | 2268885.692 | 901.4 | 0.625 | 0.05423 | 411.982
2038285.556 | 881 | 0.265 | 0.02342 | 411.982 | 2073664.697 | 898.95 | 0.861 | 0.074 | 411.982 | 2278545.564 | 901.4 | 0.629 | 0.05465 | 411.982
2059885.776 | 880.9 | 0.265 | 0.02342 | 411.982 | 2074491.208 | 898.95 | 0.863 | 0.0742 | 411.982 | 2290485.949 | 901.4 | 0.634 | 0.05508 | 411.982
2062983.986 | 880.9 | 0.268 | 0.02364 | 411.982 | 2080998.95 | 899.55 | 0.871 | 0.07482 | 411.982 | 2297705.906 | 901.6 | 0.639 | 0.0555 | 411.982
2081486.098 | 880.6 | 0.27 | 0.02386 | 411.982 | 2085374.555 | 899.4 | 0.876 | 0.07528 | 411.982 | 2312086.256 | 901.9 | 0.642 | 0.05571 | 411.982
2103086.336 | 881.1 | 0.273 | 0.02408 | 411.982 | 2095264.802 | 899.2 | 0.883 | 0.07586 | 411.982 | 2315777.152 | 901.9 | 0.647 | 0.05613 | 411.982
2124686.487 | 881.15 | 0.275 | 0.0243 | 411.982 | 2095706.26 | 899.1 | 0.886 | 0.07607 | 411.982 | 2318027.179 | 902 | 0.649 | 0.05634 | 411.982
2146286.674 | 881.2 | 0.275 | 0.0243 | 411.982 | 2104360.746 | 899.15 | 0.896 | 0.07689 | 411.982 | 2333686.475 | 901.95 | 0.656 | 0.05693 | 411.982
2155379.052 | 881 | 0.28 | 0.02473 | 411.982 | 2113855.178 | 899.05 | 0.903 | 0.07751 | 411.982 | 2335149.286 | 902 | 0.659 | 0.05714 | 411.982
2167886.773 | 881.2 | 0.28 | 0.02473 | 411.982 | 2116864.878 | 899.15 | 0.903 | 0.07751 | 411.982 | 2335990.907 | 902.05 | 0.656 | 0.05693 | 411.982
2189486.929 | 881.15 | 0.283 | 0.02491 | 411.982 | 2123227.42 | 899.25 | 0.913 | 0.07834 | 411.982 | 2355286.8 | 902.05 | 0.666 | 0.05778 | 411.982
2211087.027 | 881.25 | 0.285 | 0.02512 | 411.982 | 2130366.948 | 899.05 | 0.921 | 0.07896 | 411.982 | 2358094.62 | 901.95 | 0.669 | 0.05799 | 411.982
2232687.23 | 881.05 | 0.288 | 0.02534 | 411.982 | 2138464.965 | 899.6 | 0.928 | 0.07958 | 411.982 | 2367040.648 | 901.85 | 0.674 | 0.05841 | 411.982
2254287.466 | 880.95 | 0.29 | 0.02556 | 411.982 | 2140636.544 | 899.35 | 0.931 | 0.07978 | 411.982 | 2376887.044 | 902 | 0.676 | 0.05862 | 411.982
2270607.176 | 881 | 0.291 | 0.02569 | 411.982 | 2149335.727 | 899.3 | 0.941 | 0.08065 | 411.982 | 2383721.416 | 901.85 | 0.684 | 0.05921 | 411.982
2275887.538 | 881 | 0.292 | 0.02578 | 411.982 | 2159896.573 | 899.35 | 0.951 | 0.08143 | 411.982 | 2396024.676 | 901.8 | 0.689 | 0.05963 | 411.982
2297487.7 | 880.95 | 0.295 | 0.02599 | 411.982 | 2160065.17 | 899.4 | 0.948 | 0.08122 | 411.982 | 2398487.081 | 901.8 | 0.688 | 0.05963 | 411.982
2301714.544 | 880.95 | 0.295 | 0.02599 | 411.982 | 2168056.86 | 899.45 | 0.961 | 0.08225 | 411.982 | 2401782.139 | 901.85 | 0.691 | 0.05984 | 411.982
2319088.047 | 881 | 0.297 | 0.02621 | 411.982 | 2178250.261 | 899.15 | 0.971 | 0.08307 | 411.982 | 2412097.896 | 901.95 | 0.698 | 0.06047 | 411.982
2340688.164 | 880.85 | 0.3 | 0.02643 | 411.982 | 2181665.502 | 899.4 | 0.973 | 0.08328 | 411.982 | 2419377.713 | 901.95 | 0.701 | 0.06068 | 411.982
2347687.975 | 880.85 | 0.302 | 0.02665 | 411.982 | 2186398.141 | 899.25 | 0.981 | 0.08389 | 411.982 | 2420087.322 | 902.05 | 0.701 | 0.06068 | 411.982
2362288.31 | 880.8 | 0.305 | 0.02686 | 411.982 | 2196552.489 | 899.35 | 0.991 | 0.08471 | 411.982 | 2424040.376 | 901.95 | 0.703 | 0.06089 | 411.982
2383888.584 | 880.8 | 0.307 | 0.02708 | 411.982 | 2203265.642 | 899.35 | 0.993 | 0.08492 | 411.982 | 2440203.079 | 902 | 0.713 | 0.06168 | 411.982
2388708.536 | 880.9 | 0.307 | 0.02708 | 411.982 | 2204568.537 | 899.4 | 1.001 | 0.08557 | 411.982 | 2441687.453 | 902 | 0.711 | 0.06152 | 411.982
2405488.93 | 881.2 | 0.31 | 0.02725 | 411.982 | 2214428.756 | 899.2 | 1.011 | 0.08639 | 411.982 | 2450054.517 | 902.05 | 0.718 | 0.0621 | 411.982
2427088.985 | 881.45 | 0.312 | 0.02747 | 411.982 | 2217715.71 | 899.3 | 1.016 | 0.0868 | 411.982 | 2463287.647 | 901.75 | 0.723 | 0.06252 | 411.982
2436261.801 | 881.55 | 0.315 | 0.02769 | 411.982 | 2224865.775 | 899.3 | 1.018 | 0.08701 | 411.982 | 2469855.808 | 902.05 | 0.728 | 0.06294 | 411.982
2448689.16 | 881.3 | 0.315 | 0.02769 | 411.982 | 2226557.98 | 899.3 | 1.026 | 0.08762 | 411.982 | 2484887.682 | 901.95 | 0.735 | 0.06357 | 411.982
2470289.194 | 881.2 | 0.32 | 0.02812 | 411.982 | 2235712.681 | 899.55 | 1.036 | 0.08844 | 411.982 | 2487745.433 | 901.85 | 0.738 | 0.06378 | 411.982
2482852.013 | 881.4 | 0.322 | 0.02834 | 411.982 | 2244149.046 | 899.5 | 1.046 | 0.08921 | 411.982 | 2488358.58 | 901.95 | 0.735 | 0.06357 | 411.982
2491889.551 | 881.4 | 0.322 | 0.02834 | 411.982 | 2246466.142 | 899.5 | 1.048 | 0.08942 | 411.982 | 2506487.725 | 901.95 | 0.745 | 0.06441 | 411.982
2502890.687 | 881.5 | 0.322 | 0.02834 | 411.982 | 2251909.535 | 899.55 | 1.056 | 0.09007 | 411.982 | 2506502.657 | 901.95 | 0.748 | 0.06462 | 411.982
2510078.316 | 881.35 | 0.327 | 0.02877 | 411.982 | 2260174.801 | 899.45 | 1.066 | 0.09089 | 411.982 | 2522053.252 | 902.05 | 0.758 | 0.06541 | 411.982
2513489.864 | 881 | 0.325 | 0.02856 | 411.982 | 2268066.347 | 899.5 | 1.071 | 0.09129 | 411.982 | 2528087.853 | 901.8 | 0.76 | 0.06562 | 411.982
2535090.077 | 881.15 | 0.327 | 0.02877 | 411.982 | 2269695.639 | 899.25 | 1.076 | 0.0917 | 411.982 | 2542610.961 | 901.85 | 0.768 | 0.06625 | 411.982
2556690.443 | 881.05 | 0.332 | 0.02921 | 411.982 | 2275950.832 | 899.35 | 1.084 | 0.09231 | 411.982 | 2549688.039 | 902.15 | 0.77 | 0.06646 | 411.982
2578290.726 | 881.35 | 0.332 | 0.02921 | 411.982 | 2283893.252 | 899.35 | 1.09 | 0.09284 | 411.982 | 2557592.468 | 902.05 | 0.777 | 0.06708 | 411.982
2599891.068 | 881.2 | 0.337 | 0.02964 | 411.982 | 2285025.16 | 899.4 | 1.094 | 0.09313 | 411.982 | 2566350.239 | 902.1 | 0.782 | 0.0675 | 411.982
2603520.501 | 881.2 | 0.339 | 0.02986 | 411.982 | 2289666.522 | 899.35 | 1.099 | 0.09353 | 411.982 | 2571288.241 | 902 | 0.785 | 0.06771 | 411.982
2621491.086 | 881.4 | 0.342 | 0.03007 | 411.982 | 2291879.186 | 899.3 | 1.102 | 0.09382 | 411.982 | 2574345.242 | 901.95 | 0.785 | 0.06771 | 411.982
2643091.223 | 881.3 | 0.347 | 0.03051 | 411.982 | 2298721.899 | 899.35 | 1.111 | 0.09455 | 411.982 | 2584090.548 | 902.15 | 0.792 | 0.06829 | 411.982
2664691.425 | 881.35 | 0.347 | 0.03051 | 411.982 | 2306557.59 | 899.3 | 1.121 | 0.0954 | 411.982 | 2592600.059 | 902 | 0.797 | 0.06871 | 411.982
2670910.112 | 881.2 | 0.349 | 0.03072 | 411.982 | 2311266.709 | 899.55 | 1.124 | 0.0956 | 411.982 | 2592888.542 | 901.95 | 0.795 | 0.0685 | 411.982
2686291.754 | 881.25 | 0.352 | 0.03094 | 411.982 | 2314796.998 | 899.4 | 1.131 | 0.09621 | 411.982 | 2598312.295 | 901.9 | 0.8 | 0.06892 | 411.982
2707892.054 | 881.1 | 0.352 | 0.03094 | 411.982 | 2321178.804 | 899.25 | 1.141 | 0.09702 | 411.982 | 2610186.574 | 901.95 | 0.807 | 0.06954 | 411.982
2729492.302 | 881.05 | 0.357 | 0.03133 | 411.982 | 2329952.308 | 899.4 | 1.151 | 0.09783 | 411.982 | 2614488.857 | 901.95 | 0.807 | 0.06954 | 411.982
2738280.868 | 881.1 | 0.362 | 0.03176 | 411.982 | 2332867.007 | 899.4 | 1.154 | 0.09803 | 411.982 | 2626222.615 | 901.95 | 0.817 | 0.07037 | 411.982
2751092.424 | 881.1 | 0.362 | 0.03176 | 411.982 | 2336087.164 | 899.4 | 1.162 | 0.09864 | 411.982 | 2634124.682 | 901.8 | 0.822 | 0.07079 | 411.982
2772692.717 | 880.85 | 0.367 | 0.03219 | 411.982 | 2344136.504 | 899.4 | 1.172 | 0.09945 | 411.982 | 2636089.227 | 901.8 | 0.82 | 0.07058 | 411.982
2794292.759 | 880.85 | 0.367 | 0.03219 | 411.982 | 2347142.166 | 899.4 | 1.177 | 0.09989 | 411.982 | 2651006.775 | 901.75 | 0.832 | 0.07158 | 411.982
2815893.095 | 880.95 | 0.372 | 0.03263 | 411.982 | 2354467.243 | 899.25 | 1.184 | 0.1005 | 411.982 | 2657689.38 | 901.65 | 0.834 | 0.07179 | 411.982
2835948.206 | 880.95 | 0.374 | 0.03284 | 411.982 | 2355581.117 | 899.4 | 1.187 | 0.1007 | 411.982 | 2661646.918 | 901.65 | 0.839 | 0.07224 | 411.982
2837493.284 | 880.9 | 0.377 | 0.03306 | 411.982 | 2363029.404 | 899.4 | 1.197 | 0.10147 | 411.982 | 2663618.745 | 901.6 | 0.839 | 0.07224 | 411.982
2859093.561 | 880.75 | 0.377 | 0.03306 | 411.982 | 2370229.635 | 899.5 | 1.207 | 0.10227 | 411.982 | 2676770.509 | 902.05 | 0.847 | 0.07286 | 411.982
2880693.637 | 880.75 | 0.381 | 0.03349 | 411.982 | 2376067.38 | 899.25 | 1.214 | 0.10288 | 411.982 | 2679289.604 | 902.35 | 0.844 | 0.07266 | 411.982
2888300.884 | 880.85 | 0.384 | 0.03371 | 411.982 | 2376518.504 | 899.45 | 1.217 | 0.10308 | 411.982 | 2690590.164 | 902 | 0.857 | 0.07369 | 411.982
2902293.874 | 880.95 | 0.386 | 0.03392 | 411.982 | 2383376.03 | 899.35 | 1.227 | 0.10392 | 411.982 | 2700889.613 | 901.6 | 0.859 | 0.0739 | 411.982
2923893.941 | 881 | 0.389 | 0.03414 | 411.982 | 2391145.413 | 899.55 | 1.237 | 0.10473 | 411.982 | 2700936.662 | 901.55 | 0.862 | 0.07411 | 411.982
2945494.04 | 881.3 | 0.391 | 0.03435 | 411.982 | 2396939.932 | 899.2 | 1.247 | 0.10553 | 411.982 | 2717645.687 | 900.7 | 0.872 | 0.07489 | 411.982
2952929.333 | 881.35 | 0.394 | 0.03457 | 411.982 | 2397667.563 | 899.4 | 1.247 | 0.10553 | 411.982 | 2722489.664 | 900.6 | 0.872 | 0.07489 | 411.982
2967094.096 | 880.95 | 0.396 | 0.03478 | 411.982 | 2403529.257 | 899.6 | 1.257 | 0.10633 | 411.982 | 2726979.736 | 900.6 | 0.877 | 0.07531 | 411.982
2988694.148 | 881.15 | 0.401 | 0.03521 | 411.982 | 2406893.531 | 899.35 | 1.26 | 0.10653 | 411.982 | 2744089.062 | 900.95 | 0.887 | 0.07614 | 411.982
3002395.347 | 881.05 | 0.403 | 0.0353 | 411.982 | 2406895.028 | 899.25 | 1.26 | 0.10653 | 411.982 | 2744089.814 | 900.9 | 0.884 | 0.07593 | 411.982
3010294.35 | 880.95 | 0.406 | 0.03565 | 411.982 | 2406895.406 | 899.25 | 1.26 | 0.10653 | 411.982 | 2758282.574 | 901.4 | 0.896 | 0.07696 | 411.982
3031894.456 | 881 | 0.411 | 0.03608 | 411.982 | 2406895.784 | 899.25 | 1.26 | 0.10653 | 411.982 | 2765689.986 | 901.35 | 0.899 | 0.07717 | 411.982
3053494.618 | 881 | 0.411 | 0.03608 | 411.982 | 2406899.517 | 899.25 | 1.26 | 0.10653 | 411.982 | 2775317.476 | 901.15 | 0.906 | 0.07779 | 411.982
3062979.981 | 880.9 | 0.414 | 0.03629 | 411.982 | 2406902.134 | 899.25 | 1.262 | 0.10673 | 411.982 | 2787289.996 | 901.25 | 0.911 | 0.0782 | 411.982
3075094.96 | 881 | 0.416 | 0.03651 | 411.982 | 2406903.635 | 899.25 | 1.26 | 0.10653 | 411.982 | 2790136.805 | 901.3 | 0.916 | 0.07861 | 411.982
3081571.388 | 881.05 | 0.416 | 0.03651 | 411.982 | 2406904.013 | 899.25 | 1.26 | 0.10653 | 411.982 | 2806365.044 | 901.3 | 0.926 | 0.0794 | 411.982
3081577.102 | 881.1 | 0.416 | 0.03651 | 411.982 | 2406904.39 | 899.25 | 1.26 | 0.10653 | 411.982 | 2808890.161 | 901.1 | 0.924 | 0.07919 | 411.982
3096695.225 | 881.15 | 0.421 | 0.03694 | 411.982 | 2406904.767 | 899.25 | 1.26 | 0.10653 | 411.982 | 2820690.239 | 901.35 | 0.936 | 0.08022 | 411.982
3113342.73 | 881 | 0.424 | 0.03715 | 411.982 | 2406905.144 | 899.25 | 1.26 | 0.10653 | 411.982 | 2830490.258 | 901.4 | 0.939 | 0.08043 | 411.982
3118295.439 | 880.95 | 0.424 | 0.03715 | 411.982 | 2406905.521 | 899.25 | 1.26 | 0.10653 | 411.982 | 2837084.719 | 901.35 | 0.946 | 0.08104 | 411.982
3139895.664 | 880.95 | 0.426 | 0.03737 | 411.982 | 2409334.163 | 899.55 | 1.267 | 0.10718 | 406.382 | 2849710.589 | 901.45 | 0.956 | 0.08187 | 411.982
3161495.875 | 880.95 | 0.431 | 0.03775 | 411.982 | 2416221.412 | 899.55 | 1.277 | 0.10794 | 411.982 | 2852090.264 | 901.6 | 0.954 | 0.08166 | 406.382
3171012.485 | 881 | 0.431 | 0.03775 | 411.982 | 2419618.46 | 899.4 | 1.282 | 0.10834 | 411.982 | 2866778.157 | 901.45 | 0.966 | 0.08269 | 411.982
3171015.854 | 881 | 0.431 | 0.03775 | 411.982 | 2425781.637 | 899.45 | 1.291 | 0.1091 | 411.982 | 2873690.534 | 901.55 | 0.968 | 0.08285 | 411.982
3171016.982 | 881 | 0.431 | 0.03775 | 411.982 | 2428493.695 | 899.45 | 1.294 | 0.1093 | 411.982 | 2879534.394 | 901.55 | 0.976 | 0.08351 | 411.982
3174361.385 | 880.95 | 0.432 | 0.03788 | 411.982 | 2431633.983 | 899.45 | 1.301 | 0.1099 | 411.982 | 2895290.739 | 900.7 | 0.983 | 0.08413 | 411.982
3183096.111 | 880.9 | 0.436 | 0.03818 | 411.982 | 2438625.906 | 899.3 | 1.311 | 0.11066 | 411.982 | 2896148.075 | 900.85 | 0.986 | 0.08433 | 411.982
3193338.422 | 881.2 | 0.436 | 0.03818 | 411.982 | 2444227.482 | 899.3 | 1.32 | 0.11142 | 411.982 | 2909630.515 | 900.7 | 0.996 | 0.08515 | 411.982
3204696.351 | 880.95 | 0.441 | 0.03857 | 411.982 | 2447327.881 | 899.4 | 1.325 | 0.11182 | 411.982 | 2916890.82 | 900.65 | 0.998 | 0.08536 | 411.982
3218770.158 | 880.95 | 0.442 | 0.0387 | 411.982 | 2450093.967 | 899.25 | 1.328 | 0.11197 | 411.982 | 2925359.953 | 900.85 | 1.006 | 0.08597 | 411.982
3226296.4 | 880.8 | 0.446 | 0.039 | 411.982 | 2453205.854 | 899.25 | 1.335 | 0.11257 | 411.982 | 2938072.978 | 900.45 | 1.016 | 0.08679 | 411.982
3247896.436 | 880.95 | 0.448 | 0.03921 | 411.982 | 2456524.354 | 899.3 | 1.34 | 0.11297 | 411.982 | 2938491.162 | 900.45 | 1.013 | 0.08658 | 411.982
3255974.22 | 880.85 | 0.451 | 0.03943 | 411.982 | 2462646.227 | 899.25 | 1.349 | 0.11373 | 411.982 | 2954704.883 | 900.5 | 1.026 | 0.08761 | 411.982
3269496.666 | 880.85 | 0.451 | 0.03943 | 411.982 | 2469071.595 | 899.15 | 1.359 | 0.11449 | 411.982 | 2960091.444 | 900.45 | 1.028 | 0.08777 | 411.982
3280268.665 | 880.85 | 0.452 | 0.03956 | 411.982 | 2471694.236 | 899.25 | 1.361 | 0.11468 | 411.982 | 2966170.848 | 900.9 | 1.033 | 0.08818 | 411.982
3291096.846 | 880.9 | 0.456 | 0.03986 | 411.982 | 2471706.199 | 899.35 | 1.364 | 0.11488 | 411.982 | 2975757.101 | 900.55 | 1.043 | 0.08899 | 411.982
3312696.929 | 880.8 | 0.461 | 0.04029 | 411.982 | 2477172.63 | 899.45 | 1.373 | 0.11564 | 411.982 | 2981691.66 | 900.7 | 1.043 | 0.08899 | 411.982
3322263.637 | 880.85 | 0.463 | 0.0405 | 411.982 | 2480521.653 | 899.45 | 1.378 | 0.11604 | 411.982 | 2985979.756 | 900.6 | 1.048 | 0.0894 | 411.982
3334297.134 | 880.65 | 0.466 | 0.04071 | 411.982 | 2485763.63 | 899.4 | 1.388 | 0.11679 | 411.982 | 2997997.569 | 900.6 | 1.058 | 0.09022 | 411.982
3355897.407 | 880.65 | 0.471 | 0.04114 | 411.982 | 2491076.759 | 899.45 | 1.398 | 0.11754 | 411.982 | 3003292.035 | 900.85 | 1.061 | 0.09042 | 411.982
3377497.508 | 880.65 | 0.471 | 0.04114 | 411.982 | 2493294.36 | 899.4 | 1.4 | 0.11774 | 411.982 | 3009075.559 | 900.75 | 1.066 | 0.09083 | 411.982
3378522 | 880.6 | 0.476 | 0.04157 | 411.982 | 2494511.68 | 899.4 | 1.403 | 0.11794 | 411.982 | 3021726.606 | 900.9 | 1.076 | 0.09164 | 411.982
3399097.567 | 880.65 | 0.478 | 0.04179 | 411.982 | 2498906.592 | 899.25 | 1.412 | 0.11869 | 411.982 | 3024892.207 | 900.95 | 1.073 | 0.09144 | 411.982
3420697.78 | 880.65 | 0.483 | 0.04221 | 411.982 | 2502426.499 | 899.3 | 1.42 | 0.11929 | 411.982 | 3035399.384 | 900.75 | 1.083 | 0.0923 | 411.982
3442298.016 | 880.55 | 0.486 | 0.04243 | 411.982 | 2507384.159 | 899.45 | 1.427 | 0.11988 | 411.982 | 3046260.276 | 901.05 | 1.092 | 0.09299 | 411.982
3444821.872 | 880.4 | 0.488 | 0.04264 | 411.982 | 2512418.09 | 899.8 | 1.437 | 0.12064 | 411.982 | 3046492.318 | 901.1 | 1.091 | 0.09291 | 411.982
3463898.129 | 880.75 | 0.491 | 0.04286 | 411.982 | 2514894.573 | 899.45 | 1.439 | 0.12083 | 411.982 | 3053941.575 | 901 | 1.101 | 0.09368 | 411.982
3485498.318 | 880.7 | 0.496 | 0.04328 | 411.982 | 2516354.078 | 899.45 | 1.444 | 0.12119 | 411.982 | 3067756.846 | 901.15 | 1.108 | 0.09429 | 411.982
3486318.204 | 880.75 | 0.498 | 0.0435 | 411.982 | 2521796.955 | 899.6 | 1.454 | 0.12198 | 406.382 | 3068092.339 | 901.1 | 1.106 | 0.09408 | 411.982
3507098.48 | 880.9 | 0.5 | 0.04371 | 411.982 | 2526523.109 | 899.7 | 1.463 | 0.12277 | 411.982 | 3078896.19 | 901.2 | 1.118 | 0.0951 | 406.382
3523746.411 | 881.05 | 0.508 | 0.04435 | 411.982 | 2532258.76 | 899.65 | 1.473 | 0.12356 | 411.982 | 3089692.426 | 900.95 | 1.123 | 0.0955 | 411.982
3528698.551 | 880.95 | 0.505 | 0.04414 | 411.982 | 2536494.934 | 899.55 | 1.478 | 0.12391 | 411.982 | 3092328.708 | 900.95 | 1.128 | 0.09591 | 411.982
3550298.618 | 880.9 | 0.51 | 0.04456 | 411.982 | 2536809.35 | 899.6 | 1.483 | 0.12431 | 411.982 | 3105360.747 | 900.8 | 1.138 | 0.09672 | 411.982
3571898.805 | 880.2 | 0.515 | 0.04499 | 411.982 | 2541879.407 | 899.6 | 1.492 | 0.12506 | 411.982 | 3111292.606 | 900.85 | 1.141 | 0.09692 | 411.982
3572517.171 | 880.15 | 0.518 | 0.0452 | 411.982 | 2546578.354 | 899.65 | 1.502 | 0.12584 | 411.982 | 3120416.608 | 901 | 1.148 | 0.09753 | 411.982
3593499.089 | 880.4 | 0.52 | 0.04542 | 406.382 | 2551933.821 | 899.6 | 1.512 | 0.12659 | 411.982 | 3126176.014 | 900.85 | 1.153 | 0.09794 | 411.982
3612219.982 | 880.85 | 0.525 | 0.04584 | 411.982 | 2556306.62 | 899.55 | 1.522 | 0.12734 | 411.982 | 3132892.778 | 900.85 | 1.158 | 0.09834 | 411.982
3615099.169 | 881 | 0.525 | 0.04584 | 411.982 | 2558095.287 | 899.5 | 1.522 | 0.12734 | 411.982 | 3137313.032 | 900.85 | 1.16 | 0.09854 | 411.982
3616175.778 | 881 | 0.528 | 0.04606 | 411.982 | 2561691.096 | 899.3 | 1.531 | 0.12812 | 411.982 | 3140900.35 | 900.95 | 1.166 | 0.09895 | 411.982
3636699.372 | 880.7 | 0.53 | 0.04627 | 411.982 | 2565839.277 | 899.55 | 1.541 | 0.12887 | 411.982 | 3151108.901 | 900.85 | 1.173 | 0.09955 | 411.982
3658299.712 | 880.35 | 0.535 | 0.0467 | 411.982 | 2571006.747 | 899.3 | 1.551 | 0.12965 | 411.982 | 3154492.807 | 900.8 | 1.173 | 0.09955 | 411.982
3666791.152 | 880.2 | 0.538 | 0.04687 | 411.982 | 2575165.692 | 899.35 | 1.561 | 0.1304 | 411.982 | 3162461.625 | 900.95 | 1.18 | 0.10016 | 411.982
3679899.838 | 880.45 | 0.54 | 0.04708 | 411.982 | 2579695.336 | 899.4 | 1.568 | 0.13098 | 411.982 | 3165842.229 | 900.65 | 1.186 | 0.1006 | 411.982
3686925.357 | 880.85 | 0.543 | 0.04729 | 411.982 | 2579999.101 | 899.25 | 1.57 | 0.13118 | 411.982 | 3176093.116 | 900.85 | 1.191 | 0.10096 | 411.982
3686926.48 | 880.8 | 0.543 | 0.04729 | 411.982 | 2584037.904 | 899.4 | 1.58 | 0.13192 | 411.982 | 3176796.236 | 900.7 | 1.193 | 0.10117 | 411.982
3686927.229 | 880.75 | 0.543 | 0.04729 | 411.982 | 2588703.184 | 899.25 | 1.59 | 0.13267 | 411.982 | 3188063.469 | 900.75 | 1.203 | 0.10197 | 411.982
3701499.861 | 880.6 | 0.545 | 0.04751 | 411.982 | 2592726.336 | 899.4 | 1.6 | 0.13349 | 411.982 | 3195908.493 | 900.65 | 1.208 | 0.10238 | 411.982
3708843.876 | 880.65 | 0.548 | 0.04772 | 411.982 | 2597267.808 | 899.25 | 1.61 | 0.13423 | 411.982 | 3197693.2 | 900.7 | 1.208 | 0.10238 | 411.982
3723099.972 | 880.35 | 0.55 | 0.04793 | 411.982 | 2601062.687 | 899.45 | 1.619 | 0.13501 | 411.982 | 3208153.456 | 900.6 | 1.218 | 0.10318 | 411.982
3744700.069 | 880.65 | 0.555 | 0.04836 | 411.982 | 2601295.549 | 899.45 | 1.617 | 0.13481 | 411.982 | 3213991.907 | 900.7 | 1.223 | 0.10358 | 411.982
3747393.942 | 880.7 | 0.558 | 0.04857 | 411.982 | 2605531.306 | 899.45 | 1.629 | 0.13575 | 411.982 | 3219293.363 | 900.4 | 1.226 | 0.10378 | 411.982
3766300.213 | 880.45 | 0.56 | 0.04878 | 411.982 | 2607110.976 | 899.45 | 1.634 | 0.13614 | 411.982 | 3224590.963 | 900.25 | 1.233 | 0.10439 | 411.982
3787634.367 | 880.7 | 0.568 | 0.04942 | 411.982 | 2610910.295 | 899.1 | 1.644 | 0.13692 | 411.982 | 3232076.137 | 900.15 | 1.238 | 0.10479 | 411.982
3787900.445 | 880.7 | 0.565 | 0.04921 | 411.982 | 2614806.749 | 899.45 | 1.654 | 0.13766 | 411.982 | 3240893.659 | 900.35 | 1.243 | 0.10519 | 411.982
3809500.603 | 880.95 | 0.57 | 0.04963 | 411.982 | 2618770.499 | 899.3 | 1.663 | 0.1384 | 411.982 | 3243281.968 | 900.25 | 1.248 | 0.10559 | 411.982
3826709.03 | 880.45 | 0.577 | 0.05027 | 411.982 | 2622895.656 | 899.3 | 1.671 | 0.13898 | 406.382 | 3254497.296 | 900.55 | 1.257 | 0.10627 | 411.982
3831100.849 | 880.35 | 0.577 | 0.05027 | 411.982 | 2623179.59 | 899.4 | 1.673 | 0.13917 | 411.982 | 3262159.163 | 900.65 | 1.263 | 0.1068 | 406.382
3852701.091 | 880.25 | 0.585 | 0.0509 | 411.982 | 2626760.728 | 899.3 | 1.683 | 0.13991 | 411.982 | 3262493.778 | 900.55 | 1.261 | 0.1066 | 411.982
3871784.496 | 880.7 | 0.587 | 0.05112 | 411.982 | 2630395.004 | 899.3 | 1.693 | 0.14069 | 411.982 | 3272182.598 | 900.85 | 1.273 | 0.10764 | 411.982
3874301.366 | 880.75 | 0.587 | 0.05112 | 411.982 | 2634133.446 | 899.3 | 1.702 | 0.14146 | 411.982 | 3284093.802 | 900.8 | 1.281 | 0.10824 | 411.982
3895901.606 | 880.35 | 0.595 | 0.05175 | 411.982 | 2638008.895 | 899.35 | 1.712 | 0.14223 | 411.982 | 3286243.43 | 900.95 | 1.283 | 0.10844 | 411.982
3908271.766 | 880.35 | 0.597 | 0.05196 | 411.982 | 2641429.37 | 899.4 | 1.722 | 0.14297 | 411.982 | 3295635.127 | 901.1 | 1.293 | 0.10924 | 411.982
3917501.849 | 880.4 | 0.6 | 0.05218 | 411.982 | 2644495.946 | 899.35 | 1.727 | 0.14336 | 411.982 | 3305693.922 | 899.8 | 1.298 | 0.10964 | 411.982
3939102.04 | 880.25 | 0.605 | 0.0526 | 406.382 | 2645013.974 | 899.5 | 1.732 | 0.14374 | 411.982 | 3309244.485 | 899.9 | 1.303 | 0.11004 | 411.982
3948282.006 | 880.3 | 0.607 | 0.05281 | 411.982 | 2648567.402 | 899.3 | 1.742 | 0.14452 | 411.982 | 3318865.265 | 900.4 | 1.313 | 0.11084 | 411.982
3960702.402 | 880.25 | 0.61 | 0.05302 | 411.982 | 2652261.135 | 899.15 | 1.751 | 0.14525 | 411.982 | 3327294.012 | 900.5 | 1.316 | 0.11104 | 411.982
3982302.682 | 880.3 | 0.615 | 0.05345 | 411.982 | 2654148.826 | 899.15 | 1.756 | 0.14564 | 411.982 | 3331173.863 | 900.5 | 1.323 | 0.11164 | 411.982
3984803.329 | 880.35 | 0.617 | 0.05366 | 411.982 | 2657263.528 | 899.15 | 1.766 | 0.14637 | 411.982 | 3341563.889 | 900.45 | 1.333 | 0.11243 | 411.982
4003902.868 | 880.3 | 0.62 | 0.05387 | 411.982 | 2659107.732 | 899.15 | 1.774 | 0.14695 | 411.982 | 3348894.284 | 900.35 | 1.336 | 0.11263 | 411.982
4024658.776 | 880.35 | 0.627 | 0.0545 | 411.982 | 2662787.58 | 899.15 | 1.781 | 0.14752 | 406.382 | 3352866.352 | 900.35 | 1.343 | 0.11319 | 411.982
4025503.148 | 880.4 | 0.625 | 0.05429 | 411.982 | 2665150.897 | 899.15 | 1.791 | 0.14826 | 406.382 | 3363012.711 | 900.45 | 1.354 | 0.11403 | 406.382
4047103.374 | 880.3 | 0.635 | 0.05514 | 411.982 | 2666096.124 | 899.15 | 1.791 | 0.14826 | 411.982 | 3370494.607 | 900.55 | 1.359 | 0.11443 | 406.382
4058200.465 | 880.35 | 0.637 | 0.05535 | 411.982 | 2667092.484 | 899.15 | 1.796 | 0.14868 | 411.982 | 3374692.81 | 900.5 | 1.364 | 0.11482 | 411.982
4068703.689 | 880.45 | 0.64 | 0.05556 | 411.982 | 2670067.369 | 899.25 | 1.805 | 0.14941 | 406.382 | 3384839.907 | 900.45 | 1.374 | 0.11562 | 411.982
4090303.706 | 880.55 | 0.645 | 0.05598 | 411.982 | 2671865.531 | 899.25 | 1.813 | 0.14999 | 411.982 | 3392094.902 | 900.45 | 1.377 | 0.1159 | 406.382
4098605.756 | 880.4 | 0.647 | 0.05619 | 411.982 | 2675228.762 | 899.15 | 1.823 | 0.15075 | 411.982 | 3395984.352 | 900.35 | 1.384 | 0.11641 | 411.982
4111903.808 | 880.35 | 0.65 | 0.0564 | 411.982 | 2677937.922 | 899.1 | 1.83 | 0.15129 | 411.982 | 3406219.221 | 900.35 | 1.394 | 0.11721 | 411.982
4117588.754 | 880.5 | 0.65 | 0.0564 | 411.982 | 2680829.376 | 899.1 | 1.839 | 0.15194 | 411.982 | 3413694.944 | 900.45 | 1.399 | 0.1176 | 411.982
4129455.435 | 880.5 | 0.657 | 0.05704 | 411.982 | 2682545.997 | 898.95 | 1.845 | 0.15244 | 411.982 | 3417279.014 | 900.3 | 1.404 | 0.118 | 411.982
4133504.068 | 880.6 | 0.657 | 0.05704 | 411.982 | 2684952.557 | 898.95 | 1.855 | 0.15317 | 411.982 | 3426497.371 | 900.3 | 1.414 | 0.11879 | 411.982
4155104.29 | 880.55 | 0.665 | 0.05767 | 411.982 | 2687696.438 | 899.05 | 1.862 | 0.15374 | 406.382 | 3435295.054 | 900.25 | 1.419 | 0.11919 | 411.982
4167925.684 | 880.2 | 0.667 | 0.05788 | 411.982 | 2688086.626 | 899 | 1.865 | 0.15393 | 406.382 | 3437791.81 | 900.1 | 1.424 | 0.11963 | 406.382
4176704.466 | 880.05 | 0.67 | 0.05809 | 411.982 | 2689591.771 | 899.2 | 1.872 | 0.15451 | 406.382 | 3447712.244 | 900.25 | 1.434 | 0.12042 | 406.382
4196400.848 | 880.3 | 0.677 | 0.05868 | 411.982 | 2691946.241 | 899.15 | 1.879 | 0.15504 | 411.982 | 3456895.41 | 900.05 | 1.439 | 0.12081 | 406.382
4198304.59 | 880.35 | 0.675 | 0.05851 | 411.982 | 2694626.306 | 899.05 | 1.888 | 0.15573 | 406.382 | 3459233.935 | 900 | 1.444 | 0.12121 | 411.982
4219904.632 | 880.6 | 0.679 | 0.05889 | 411.982 | 2696189.477 | 899.1 | 1.894 | 0.15623 | 406.382 | 3466048.163 | 900.1 | 1.452 | 0.1218 | 406.382
4233674.153 | 880.9 | 0.686 | 0.0594 | 411.982 | 2698834.67 | 899.1 | 1.904 | 0.15695 | 406.382 | 3473846.172 | 900.05 | 1.459 | 0.12239 | 406.382
4241504.712 | 880.95 | 0.689 | 0.05969 | 411.982 | 2700385.576 | 899.25 | 1.909 | 0.15733 | 411.982 | 3478495.529 | 900.1 | 1.462 | 0.12259 | 406.382
4262449.407 | 880.2 | 0.697 | 0.06032 | 411.982 | 2702573.852 | 899.35 | 1.919 | 0.1581 | 411.982 | 3481189.013 | 900.1 | 1.467 | 0.12298 | 411.982
4263104.838 | 880.3 | 0.697 | 0.06032 | 411.982 | 2704201.702 | 899.4 | 1.924 | 0.15848 | 406.382 | 3488486.206 | 900.05 | 1.474 | 0.12358 | 411.982
4284705.158 | 880.2 | 0.702 | 0.06074 | 406.382 | 2706413.943 | 899.25 | 1.934 | 0.1592 | 406.382 | 3494891.901 | 900.1 | 1.479 | 0.12397 | 406.382
4295218.563 | 880.2 | 0.707 | 0.06116 | 411.982 | 2708643.64 | 899.4 | 1.943 | 0.15996 | 406.382 | 3499434.915 | 899.85 | 1.484 | 0.12436 | 406.382
4297076.873 | 880 | 0.704 | 0.06095 | 411.982 | 2709296.732 | 899.4 | 1.943 | 0.15996 | 411.982 | 3500095.732 | 899.8 | 1.482 | 0.12417 | 406.382
4306305.53 | 880.6 | 0.709 | 0.06137 | 411.982 | 2710320.429 | 899.4 | 1.951 | 0.16049 | 411.982 | 3506078.203 | 899.9 | 1.492 | 0.12496 | 411.982
4325738.031 | 880.4 | 0.716 | 0.06192 | 411.982 | 2712319.138 | 899.4 | 1.958 | 0.1611 | 411.982 | 3514180.284 | 899.85 | 1.499 | 0.12559 | 411.982
4327905.873 | 880.7 | 0.717 | 0.062 | 411.982 | 2714603.342 | 899.25 | 1.968 | 0.16186 | 411.982 | 3519081.967 | 900.1 | 1.504 | 0.12598 | 411.982
4349506.127 | 880.4 | 0.722 | 0.06242 | 411.982 | 2717000.121 | 899.25 | 1.978 | 0.16262 | 411.982 | 3521696.009 | 899.65 | 1.504 | 0.12598 | 411.982
4359957.23 | 880.8 | 0.727 | 0.06284 | 411.982 | 2719444.9 | 899.25 | 1.988 | 0.16334 | 411.982 | 3524123.062 | 899.65 | 1.51 | 0.12637 | 411.982
4371106.144 | 880.7 | 0.729 | 0.06305 | 411.982 | 2721378.378 | 899.45 | 1.997 | 0.16398 | 411.982 | 3528817.592 | 899.8 | 1.515 | 0.12677 | 411.982
4392706.431 | 881 | 0.737 | 0.06368 | 411.982 | 2722448.515 | 899.25 | 2.003 | 0.16448 | 411.982 | 3531930.533 | 899.8 | 1.52 | 0.12716 | 411.982
4397334.664 | 880.95 | 0.739 | 0.06389 | 411.982 | 2724514.383 | 899.3 | 2.013 | 0.1652 | 411.982 | 3538543.432 | 899.65 | 1.525 | 0.12755 | 411.982
4414306.445 | 881 | 0.744 | 0.0643 | 411.982 | 2726548.081 | 899.4 | 2.021 | 0.16584 | 411.982 | 3541719.259 | 899.8 | 1.53 | 0.12794 | 411.982
4432314.602 | 880.7 | 0.752 | 0.06493 | 411.982 | 2727705.279 | 899.25 | 2.03 | 0.16652 | 411.982 | 3543296.265 | 899.75 | 1.527 | 0.12775 | 411.982
4435906.723 | 880.8 | 0.752 | 0.06493 | 411.982 | 2729417.382 | 899.25 | 2.038 | 0.16708 | 411.982 | 3549140.315 | 899.75 | 1.537 | 0.12853 | 411.982
4457507.088 | 880.75 | 0.757 | 0.06535 | 406.382 | 2730897.01 | 899.4 | 2.042 | 0.16746 | 411.982 | 3557154.443 | 899.55 | 1.545 | 0.12912 | 411.982
4460462.518 | 880.95 | 0.759 | 0.06556 | 406.382 | 2731426.524 | 899.25 | 2.047 | 0.16784 | 411.982 | 3563906.949 | 899.8 | 1.55 | 0.12955 | 411.982
4479107.396 | 881.2 | 0.764 | 0.06598 | 411.982 | 2733375.573 | 899.25 | 2.057 | 0.16859 | 411.982 | 3564896.55 | 899.65 | 1.552 | 0.12975 | 411.982
4486177.33 | 881.1 | 0.769 | 0.06639 | 411.982 | 2735263.204 | 899.3 | 2.067 | 0.16931 | 411.982 | 3565605.96 | 900 | 1.555 | 0.12994 | 411.982
4500707.53 | 880.9 | 0.774 | 0.06681 | 406.382 | 2736027.931 | 899.55 | 2.072 | 0.16969 | 411.982 | 3571879.804 | 899.7 | 1.56 | 0.13034 | 411.982
4519553.79 | 880.75 | 0.779 | 0.06723 | 411.982 | 2737793.271 | 899.45 | 2.082 | 0.17044 | 411.982 | 3574938.6 | 899.65 | 1.565 | 0.13077 | 411.982
4522307.61 | 880.6 | 0.779 | 0.06723 | 411.982 | 2738733.269 | 899.15 | 2.088 | 0.17089 | 411.982 | 3582037.997 | 899.9 | 1.573 | 0.13135 | 411.982
4543907.924 | 880.5 | 0.787 | 0.06786 | 411.982 | 2740339.137 | 899.3 | 2.097 | 0.17153 | 411.982 | 3586496.575 | 899.9 | 1.575 | 0.13155 | 411.982
4544708.785 | 880.5 | 0.789 | 0.06806 | 411.982 | 2741398.722 | 899.45 | 2.104 | 0.17213 | 411.982 | 3587193.019 | 900.05 | 1.578 | 0.13175 | 411.982
4565508.085 | 880.5 | 0.797 | 0.06869 | 411.982 | 2742840.931 | 899.35 | 2.112 | 0.1727 | 411.982 | 3589129.637 | 900 | 1.583 | 0.13214 | 411.982
4577979.31 | 880.55 | 0.799 | 0.0689 | 411.982 | 2744196.594 | 899.4 | 2.122 | 0.17345 | 411.982 | 3596676.466 | 900.35 | 1.59 | 0.13272 | 411.982
4587108.241 | 880.65 | 0.802 | 0.06911 | 406.382 | 2745126.852 | 899.3 | 2.127 | 0.17382 | 406.382 | 3601615.478 | 900.15 | 1.595 | 0.13311 | 411.982
4594971.714 | 880.6 | 0.804 | 0.06931 | 406.382 | 2746606.956 | 899.25 | 2.137 | 0.17453 | 406.382 | 3604659.124 | 900.45 | 1.6 | 0.1335 | 406.382
4608708.332 | 880.55 | 0.809 | 0.06973 | 406.382 | 2747459.57 | 899.35 | 2.144 | 0.1751 | 411.982 | 3608096.939 | 900.45 | 1.6 | 0.1335 | 406.382
4614645.478 | 880.65 | 0.814 | 0.07015 | 411.982 | 2748727.292 | 899.4 | 2.152 | 0.17566 | 411.982 | 3611285.071 | 900.55 | 1.605 | 0.13389 | 411.982
4630308.356 | 880.55 | 0.817 | 0.0704 | 406.382 | 2749952.018 | 899.4 | 2.16 | 0.17629 | 406.382 | 3612879.572 | 900.5 | 1.611 | 0.13428 | 411.982
4636747.742 | 880.6 | 0.822 | 0.07081 | 406.382 | 2750718.607 | 899.2 | 2.167 | 0.17682 | 411.982 | 3619398.986 | 900.7 | 1.618 | 0.13487 | 406.382
4651908.498 | 880.7 | 0.827 | 0.07123 | 406.382 | 2751913.832 | 899.25 | 2.176 | 0.17753 | 411.982 | 3626977.971 | 900.7 | 1.626 | 0.13545 | 411.982
4661478.721 | 880.6 | 0.832 | 0.07164 | 411.982 | 2752497.211 | 899.35 | 2.179 | 0.17771 | 411.982 | 3629696.975 | 900.85 | 1.626 | 0.13549 | 411.982
4673508.618 | 880.6 | 0.832 | 0.07164 | 411.982 | 2753172.205 | 899.15 | 2.185 | 0.17816 | 411.982 | 3631151.489 | 900.55 | 1.631 | 0.13588 | 411.982
4690904.031 | 880.6 | 0.842 | 0.07247 | 406.382 | 2753763.905 | 899 | 2.191 | 0.17865 | 411.982 | 3635631.383 | 900.6 | 1.638 | 0.13647 | 411.982
4695108.899 | 880.6 | 0.842 | 0.07247 | 406.382 | 2755001.925 | 899.05 | 2.2 | 0.17928 | 411.982 | 3643366.599 | 900.75 | 1.646 | 0.13705 | 411.982
4714880.414 | 880.65 | 0.849 | 0.0731 | 406.382 | 2755503.186 | 899.1 | 2.206 | 0.17973 | 411.982 | 3648491.585 | 900.45 | 1.651 | 0.13744 | 411.982
4716709.206 | 880.7 | 0.849 | 0.0731 | 411.982 | 2756447.308 | 899.2 | 2.216 | 0.18048 | 411.982 | 3650803.995 | 900.6 | 1.656 | 0.13783 | 411.982
4738309.53 | 880.8 | 0.857 | 0.07372 | 411.982 | 2757643.064 | 899.15 | 2.226 | 0.18122 | 411.982 | 3651297.057 | 900.8 | 1.654 | 0.13763 | 411.982
4739590.4 | 880.95 | 0.859 | 0.07393 | 411.982 | 2758048.605 | 899 | 2.231 | 0.18163 | 411.982 | 3655888.499 | 900.55 | 1.661 | 0.13822 | 411.982
4759909.698 | 880.7 | 0.867 | 0.07455 | 411.982 | 2758973.047 | 899.05 | 2.241 | 0.18237 | 406.382 | 3659065.404 | 900.7 | 1.666 | 0.13861 | 411.982
4761180.786 | 880.65 | 0.869 | 0.07475 | 411.982 | 2759358.393 | 899.25 | 2.246 | 0.18275 | 406.382 | 3665576.269 | 900.5 | 1.674 | 0.13919 | 406.382
4781509.935 | 879.9 | 0.877 | 0.07538 | 411.982 | 2760272.22 | 899.25 | 2.255 | 0.18338 | 411.982 | 3669616.204 | 900.7 | 1.679 | 0.13958 | 406.382
4790013.13 | 880.15 | 0.878 | 0.07546 | 411.982 | 2760788.242 | 899.25 | 2.264 | 0.18401 | 411.982 | 3672373.365 | 900.55 | 1.684 | 0.13996 | 411.982
4790013.13 | 880.1 | 0.884 | 0.076 | 411.982 | 2761471.01 | 899.25 | 2.271 | 0.18457 | 406.382 | 3672897.249 | 900.5 | 1.681 | 0.13977 | 411.982
4796533.765 | 880.35 | 0.887 | 0.0762 | 411.982 | 2762048.354 | 899.25 | 2.28 | 0.1852 | 411.982 | 3677820.928 | 900.45 | 1.69 | 0.14051 | 406.382
4811798.359 | 880.7 | 0.894 | 0.07682 | 411.982 | 2762426.936 | 899.25 | 2.286 | 0.18568 | 411.982 | 3684565.786 | 900.45 | 1.699 | 0.14117 | 411.982
4835747.446 | 880.55 | 0.904 | 0.07765 | 411.982 | 2762978.948 | 899.35 | 2.296 | 0.18642 | 411.982 | 3690661.362 | 900.35 | 1.707 | 0.14175 | 48.881
4859872.94 | 880.05 | 0.914 | 0.07848 | 411.982 | 2763537.753 | 899.25 | 2.306 | 0.18716 | 411.982 | 3694497.476 | 900.35 | 1.709 | 0.14198 | -3.505
4887052.134 | 880.85 | 0.924 | 0.0793 | 411.982 | 2763750.426 | 899.1 | 2.311 | 0.18753 | 411.982 | 3696592.865 | 900.3 | 1.712 | 0.14217 | -3.505
4909003.195 | 880.55 | 0.934 | 0.08013 | 411.982 | 2764148.503 | 899.1 | 2.321 | 0.18827 | 411.982 | 3697083.416 | 900.4 | 1.714 | 0.14237 | -3.505
4934381.433 | 880.15 | 0.944 | 0.08095 | 411.982 | 2764405.98 | 899.25 | 2.326 | 0.18864 | 411.982 | 3698928.156 | 900.35 | 1.719 | 0.14275 | -3.505
4960151.432 | 880.2 | 0.954 | 0.08177 | 411.982 | 2764709.83 | 899.25 | 2.336 | 0.18934 | 411.982 | 3705683.873 | 900.25 | 1.727 | 0.14333 | -3.505
4972517.367 | 880.7 | 0.959 | 0.08218 | 411.982 | 2764922.516 | 899.25 | 2.343 | 0.18989 | 411.982 | 3711971.915 | 900.4 | 1.735 | 0.14391 | -3.505
4980784.673 | 880.85 | 0.964 | 0.08259 | 411.982 | 2765118.348 | 899.1 | 2.353 | 0.19067 | 411.982 | 3715712.668 | 900.35 | 1.74 | 0.1443 | -3.505
5002477.201 | 880.9 | 0.974 | 0.08342 | 411.982 | 2765330.639 | 899.15 | 2.363 | 0.19141 | 406.382 | 3716097.594 | 900.5 | 1.737 | 0.14411 | -3.505
5002558.946 | 880.95 | 0.972 | 0.08321 | 411.982 | 2765482.41 | 899.2 | 2.373 | 0.19214 | 406.382 | 3718610.874 | 900.55 | 1.745 | 0.14469 | -3.505
5017494.623 | 880.55 | 0.982 | 0.08403 | 411.982 | 2765627.432 | 899.2 | 2.383 | 0.19288 | 411.982 | 3723725.216 | 900.5 | 1.752 | 0.1453 | -3.505
5034506.603 | 880.4 | 0.989 | 0.08465 | 411.982 | 2765717.152 | 899.15 | 2.393 | 0.19358 | 411.982 | 3729125.454 | 900.5 | 1.757 | 0.14569 | -3.505
5050078.371 | 880.75 | 0.997 | 0.08526 | 411.982 | 2765785.193 | 899.15 | 2.403 | 0.19431 | 406.382 | 3730295.884 | 900.35 | 1.76 | 0.14588 | -3.505
5071233.296 | 880.85 | 1.004 | 0.08588 | 406.382 | 2765842.01 | 899.2 | 2.413 | 0.19508 | 411.982 | 3733379.172 | 900.35 | 1.765 | 0.14627 | -3.505
5087923.219 | 880.7 | 1.012 | 0.08649 | 406.382 | 2765886.861 | 899.05 | 2.425 | 0.19589 | 411.982 | 3737639.454 | 900.45 | 1.771 | 0.14677 | -3.505
5106167.053 | 880.2 | 1.019 | 0.0871 | 411.982 | 2765913.757 | 899.2 | 2.433 | 0.19655 | 411.982 | 3737697.711 | 900.5 | 1.767 | 0.14646 | -3.505
5120738.737 | 880.35 | 1.027 | 0.08772 | 411.982 | 2765933.214 | 899.2 | 2.443 | 0.19729 | 411.982 | 3744142.051 | 900.55 | 1.78 | 0.14742 | -3.505
5134975.773 | 880.2 | 1.034 | 0.08833 | 406.382 | 2765943.7 | 899.15 | 2.448 | 0.19765 | 411.982 | 3749949.495 | 900.4 | 1.788 | 0.148 | -3.505
5148713.315 | 880.2 | 1.039 | 0.08874 | 411.982 | 2765955.301 | 899.15 | 2.458 | 0.19835 | 411.982 | 3755006.305 | 900.25 | 1.795 | 0.14858 | -3.505
5159033.826 | 880.2 | 1.045 | 0.08915 | 411.982 | 2765961.284 | 899.2 | 2.466 | 0.19893 | 411.982 | 3759297.794 | 900.3 | 1.8 | 0.14896 | -3.505
5171975.093 | 880.2 | 1.052 | 0.08976 | 411.982 | 2765967.647 | 899.15 | 2.476 | 0.19966 | 411.982 | 3759675.761 | 900.45 | 1.803 | 0.14915 | -3.505
5189324.852 | 880.4 | 1.06 | 0.09037 | 411.982 | 2765972.885 | 899.2 | 2.486 | 0.20039 | 411.982 | 3763843.354 | 900.55 | 1.808 | 0.14958 | -3.505
5196784.537 | 880.4 | 1.065 | 0.09078 | 411.982 | 2765975.143 | 899.15 | 2.497 | 0.2012 | 411.982 | 3765942.35 | 900.45 | 1.813 | 0.15 | -3.505
5210562.615 | 880.25 | 1.072 | 0.09139 | 411.982 | 2765976.651 | 899.2 | 2.506 | 0.20185 | 411.982 | 3770937.248 | 900.25 | 1.818 | 0.15038 | -3.505
5230231.252 | 880.2 | 1.08 | 0.09204 | 411.982 | 2765977.41 | 899.2 | 2.518 | 0.20277 | 411.982 | 3773316.749 | 900.4 | 1.823 | 0.15077 | -3.505
5242891.528 | 880.35 | 1.087 | 0.09265 | 411.982 | 2765977.796 | 899.15 | 2.529 | 0.20349 | 411.982 | 3777787.207 | 900.35 | 1.828 | 0.15115 | -3.505
5255767.557 | 880.4 | 1.095 | 0.09326 | 411.982 | 2765978.182 | 899.1 | 7.804 | 0.52856 | 411.982 | 3779796.531 | 900.3 | 1.833 | 0.15153 | -3.505
5271778.294 | 880.55 | 1.102 | 0.09387 | 411.982 | 2765978.567 | 899.15 | 7.347 | 0.50423 | 186.147 | 3780897.823 | 900.45 | 1.831 | 0.15134 | -3.505
5284351.963 | 880.45 | 1.11 | 0.09448 | 411.982 | 2765978.952 | 899.1 | 7.355 | 0.50466 | 186.147 | 3784206.344 | 900.2 | 1.841 | 0.15211 | -3.505
5297825.394 | 880.55 | 1.117 | 0.09509 | 411.982 | 2765981.207 | 899 | 7.36 | 0.50495 | 186.147 | 3789355.85 | 900.35 | 1.849 | 0.15268 | -3.505
5316447.492 | 880.6 | 1.125 | 0.0957 | 411.982 | 2766062.336 | 898.8 | 7.365 | 0.50522 | 186.147 | 3795155.217 | 900.45 | 1.856 | 0.15326 | -3.505
5328000.515 | 880.55 | 1.132 | 0.09631 | 411.982 | 2766095.984 | 898.1 | 7.37 | 0.50552 | 186.147 | 3798286.43 | 900.45 | 1.861 | 0.15364 | -3.505
5342200.838 | 880.45 | 1.14 | 0.09692 | 411.982 | 2766133.739 | 896.95 | 7.376 | 0.50579 | 186.147 | 3802305.962 | 900.5 | 1.869 | 0.15425 | -3.505
5355057.496 | 880.85 | 1.147 | 0.09752 | 411.982 | 2766158.055 | 895.9 | 7.383 | 0.50619 | 186.147 | 3802498.066 | 900.55 | 1.866 | 0.15406 | -3.505
5370926.822 | 880.55 | 1.155 | 0.09813 | 411.982 | 2766187.589 | 894.45 | 7.386 | 0.50635 | 186.147 | 3806980.943 | 900.1 | 1.877 | 0.15483 | -3.505
5380699.427 | 880.45 | 1.16 | 0.09853 | 411.982 | 2766207.426 | 893.45 | 7.391 | 0.50662 | 186.147 | 3811992.424 | 900.05 | 1.884 | 0.1554 | -3.505
5390463.959 | 880.4 | 1.165 | 0.09894 | 411.982 | 2766234.342 | 892 | 7.397 | 0.50692 | 186.147 | 3816152.383 | 900.1 | 1.889 | 0.15582 | -3.505
5401213.192 | 880.45 | 1.173 | 0.09955 | 406.382 | 2766254.938 | 890.65 | 7.402 | 0.50719 | 186.147 | 3817254.304 | 900.1 | 1.893 | 0.15609 | -3.505
5417456.922 | 880.4 | 1.18 | 0.10015 | 406.382 | 2766281.856 | 888.9 | 7.407 | 0.50748 | 186.147 | 3821371.026 | 900.15 | 1.898 | 0.15647 | -3.505
5427993.667 | 880.35 | 1.188 | 0.10076 | 411.982 | 2766299.071 | 887.8 | 7.412 | 0.50775 | 186.147 | 3823460.34 | 900.15 | 1.905 | 0.15696 | -3.505
5443186.136 | 880.3 | 1.195 | 0.10136 | 411.982 | 2766318.532 | 886.35 | 7.418 | 0.50805 | 186.147 | 3824098.203 | 900.2 | 1.902 | 0.15677 | -3.505
5452889.89 | 880.15 | 1.203 | 0.10197 | 411.982 | 2766334.605 | 885.05 | 7.423 | 0.50831 | 186.147 | 3827881.624 | 900.65 | 1.912 | 0.15754 | -3.505
5468182.443 | 880 | 1.21 | 0.10261 | 411.982 | 2766355.936 | 883.45 | 7.428 | 0.50861 | 186.147 | 3831950.582 | 900.75 | 1.917 | 0.15796 | -3.505
5477540.662 | 879.9 | 1.215 | 0.10301 | 411.982 | 2766375.392 | 881.85 | 7.433 | 0.50888 | 186.147 | 3833573.851 | 900.85 | 1.922 | 0.15834 | -3.505
5486738.082 | 880.2 | 1.22 | 0.10342 | 411.982 | 2766396.337 | 880.25 | 7.439 | 0.50917 | 186.147 | 3838015.278 | 900.75 | 1.93 | 0.15891 | -3.505
5486738.465 | 880.2 | 1.223 | 0.10362 | 411.982 | 2766411.307 | 879.05 | 7.444 | 0.50944 | 186.147 | 3842383.604 | 900.7 | 1.938 | 0.15948 | -3.505
5500231.718 | 880.45 | 1.23 | 0.10422 | 411.982 | 2766431.12 | 877.5 | 7.449 | 0.50974 | 186.147 | 3845698.369 | 900.85 | 1.94 | 0.15967 | -3.505
5510278.636 | 880.5 | 1.238 | 0.10482 | 411.982 | 2766446.832 | 876.3 | 7.454 | 0.51 | 186.147 | 3846033.131 | 900.85 | 1.943 | 0.15986 | -3.505
5525884.957 | 880.3 | 1.246 | 0.10543 | 411.982 | 2766467.412 | 874.5 | 7.46 | 0.5103 | 186.147 | 3847870.267 | 900.9 | 1.948 | 0.16024 | -3.505
5536977.491 | 880.1 | 1.253 | 0.10603 | 411.982 | 2766481.63 | 873.4 | 7.465 | 0.51057 | 186.147 | 3852158.236 | 900.85 | 1.955 | 0.16085 | -3.505
5551111.045 | 879.9 | 1.261 | 0.10663 | 411.982 | 2766501.449 | 871.6 | 7.47 | 0.51086 | 186.147 | 3855950.51 | 900.8 | 1.963 | 0.16142 | -3.505
5562384.034 | 880.1 | 1.268 | 0.10723 | 411.982 | 2766516.42 | 870.3 | 7.475 | 0.51113 | 186.147 | 3860076.996 | 900.9 | 1.971 | 0.16202 | -3.505
5572579.932 | 879.8 | 1.276 | 0.10783 | 411.982 | 2766533.989 | 868.85 | 7.48 | 0.5114 | 186.147 | 3864300.796 | 900.8 | 1.978 | 0.16259 | -3.505
5584930.614 | 879.95 | 1.283 | 0.10844 | 411.982 | 2766548.951 | 867.45 | 7.486 | 0.51169 | 186.147 | 3867298.551 | 900.9 | 1.981 | 0.16278 | -3.505
5593314.714 | 880.1 | 1.288 | 0.10888 | 411.982 | 2766566.915 | 865.85 | 7.491 | 0.51196 | 186.147 | 3868127.648 | 900.8 | 1.983 | 0.16297 | -3.505
5595812.685 | 880.15 | 1.291 | 0.10908 | 411.982 | 2766583.763 | 864.5 | 7.496 | 0.51225 | 186.147 | 3869619.431 | 901 | 1.988 | 0.16335 | -3.505
5606737.805 | 880.2 | 1.298 | 0.10968 | 411.982 | 2766602.082 | 862.9 | 7.501 | 0.51252 | 186.147 | 3872895.626 | 901.1 | 1.996 | 0.16392 | -3.505
5618873.357 | 880 | 1.306 | 0.11028 | 411.982 | 2766616.681 | 861.5 | 7.507 | 0.51281 | 186.147 | 3877302.5 | 901 | 2.002 | 0.16441 | -3.505
5629903.214 | 880.25 | 1.314 | 0.11088 | 411.982 | 2766634.265 | 860 | 7.512 | 0.51308 | 186.147 | 3880986.868 | 901.05 | 2.011 | 0.16505 | -3.505
5645632.148 | 880.1 | 1.321 | 0.11151 | 411.982 | 2766649.223 | 858.65 | 7.517 | 0.51338 | 186.147 | 3885137.851 | 901.1 | 2.019 | 0.16566 | -3.505
5654365.139 | 880.15 | 1.329 | 0.11211 | 411.982 | 2766668.661 | 856.9 | 7.522 | 0.51364 | 186.147 | 3887754.286 | 901.15 | 2.024 | 0.16604 | -3.505
5663577.027 | 880.25 | 1.336 | 0.11271 | 411.982 | 2766684.003 | 855.55 | 7.528 | 0.51394 | 186.147 | 3888898.691 | 901.1 | 2.027 | 0.16626 | -3.505
5674946.038 | 880.2 | 1.344 | 0.11331 | 411.982 | 2766701.944 | 854 | 7.533 | 0.5142 | 186.147 | 3890693.928 | 901.2 | 2.032 | 0.16664 | -3.505
5685544.014 | 880.35 | 1.351 | 0.11391 | 411.982 | 2766716.911 | 852.7 | 7.538 | 0.5145 | 186.147 | 3894816.992 | 900.7 | 2.037 | 0.16702 | -3.505
5695395.261 | 880.15 | 1.359 | 0.1145 | 411.982 | 2766733.747 | 851.15 | 7.543 | 0.51476 | 186.147 | 3895067.71 | 900.7 | 2.039 | 0.16721 | -3.505
5710334.737 | 879.75 | 1.367 | 0.1151 | 411.982 | 2766748.702 | 849.85 | 7.549 | 0.51506 | 186.147 | 3896357.643 | 900.55 | 2.045 | 0.16759 | -3.505
5718227.956 | 879.85 | 1.374 | 0.1157 | 411.982 | 2766767.778 | 848.05 | 7.554 | 0.51532 | 186.147 | 3900278.181 | 900.65 | 2.052 | 0.16815 | -3.505
5730514.395 | 879.75 | 1.382 | 0.11629 | 411.982 | 2766781.247 | 846.9 | 7.559 | 0.51559 | 186.147 | 3903889.844 | 900.55 | 2.06 | 0.16872 | -3.505
5736343.885 | 879.55 | 1.387 | 0.11669 | 411.982 | 2766799.186 | 845.3 | 7.564 | 0.51588 | 186.147 | 3906512.587 | 900.7 | 2.065 | 0.16909 | -3.505
5744220.099 | 879.85 | 1.394 | 0.11729 | 411.982 | 2766814.524 | 844 | 7.569 | 0.51615 | 186.147 | 3908093.578 | 900.8 | 2.067 | 0.16932 | -3.505
5756982.148 | 879.9 | 1.402 | 0.11788 | 411.982 | 2766830.983 | 842.7 | 7.575 | 0.51644 | 186.147 | 3908913.428 | 900.9 | 2.07 | 0.16951 | -3.505
5764256.789 | 879.85 | 1.407 | 0.11832 | 411.982 | 2766845.94 | 841.3 | 7.58 | 0.51671 | 186.147 | 3910498.868 | 900.55 | 2.07 | 0.16951 | -3.505
5772349.417 | 880 | 1.414 | 0.11891 | 411.982 | 2766865.016 | 839.7 | 7.585 | 0.517 | 186.147 | 3911926.031 | 900.6 | 2.078 | 0.17011 | -3.505
5784678.296 | 880.1 | 1.422 | 0.11951 | 411.982 | 2766878.474 | 838.5 | 7.59 | 0.51727 | 186.147 | 3915294.7 | 900.5 | 2.083 | 0.17049 | -3.505
5789152.149 | 880.1 | 1.427 | 0.1199 | 411.982 | 2766896.047 | 836.95 | 7.596 | 0.51756 | 186.147 | 3915962.087 | 900.4 | 2.088 | 0.17086 | -3.505
5796965.206 | 879.85 | 1.435 | 0.1205 | 411.982 | 2766910.64 | 835.7 | 7.601 | 0.51783 | 186.147 | 3920053.597 | 900.95 | 2.095 | 0.17143 | -3.505
5809648.007 | 879.9 | 1.442 | 0.12109 | 411.982 | 2766929.72 | 834.15 | 7.606 | 0.51812 | 186.147 | 3923047.116 | 900.95 | 2.101 | 0.1718 | -3.505
5817544.458 | 879.8 | 1.45 | 0.12172 | 411.982 | 2766945.05 | 832.7 | 7.611 | 0.51838 | 186.147 | 3924377.243 | 900.9 | 2.106 | 0.17218 | -3.505
5827532.564 | 879.8 | 1.457 | 0.12232 | 411.982 | 2766962.259 | 831.15 | 7.616 | 0.51868 | 186.147 | 3927082.91 | 900.95 | 2.111 | 0.17255 | -3.505
5834289.074 | 879.85 | 1.462 | 0.12271 | 411.982 | 2766978.357 | 829.65 | 7.622 | 0.51894 | 186.147 | 3929449.134 | 900.6 | 2.116 | 0.17293 | -3.505
5838051.501 | 879.85 | 1.467 | 0.12311 | 411.982 | 2766995.547 | 828.25 | 7.627 | 0.51921 | 186.147 | 3931755.959 | 900.85 | 2.124 | 0.17353 | -3.505
5846775.678 | 880 | 1.475 | 0.1237 | 411.982 | 2767010.127 | 827 | 7.632 | 0.5195 | 186.147 | 3932098.896 | 900.85 | 2.121 | 0.17334 | -3.505
5857670.252 | 880.15 | 1.483 | 0.12429 | 411.982 | 2767030.682 | 825.2 | 7.637 | 0.51976 | 186.147 | 3935453.766 | 900.8 | 2.131 | 0.17413 | -3.505
5866213.868 | 880.15 | 1.49 | 0.12492 | 411.982 | 2767044.144 | 824.15 | 7.643 | 0.52006 | 186.147 | 3937171.11 | 900.9 | 2.136 | 0.17451 | -3.505
5874180.146 | 880.1 | 1.498 | 0.12551 | 411.982 | 2767061.727 | 822.7 | 7.648 | 0.52032 | 186.147 | 3939673.554 | 900.75 | 2.141 | 0.17488 | -3.505
5883193.952 | 880.25 | 1.505 | 0.1261 | 411.982 | 2767076.681 | 821.35 | 7.653 | 0.52061 | 186.147 | 3941424.953 | 900.9 | 2.147 | 0.17525 | -3.505
5891806.127 | 880.05 | 1.513 | 0.12669 | 411.982 | 2767094.647 | 819.8 | 7.658 | 0.52088 | 186.147 | 3943267.242 | 900.7 | 2.152 | 0.17563 | -3.505
5899413.959 | 880.25 | 1.521 | 0.12728 | 411.982 | 2767109.996 | 818.6 | 7.664 | 0.52117 | 186.147 | 3945600.944 | 900.85 | 2.157 | 0.176 | -3.505
5909975.644 | 880.2 | 1.528 | 0.12787 | 411.982 | 2767130.931 | 816.75 | 7.669 | 0.52143 | 186.147 | 3947711.689 | 900.8 | 2.162 | 0.17638 | -3.505
5916456.619 | 880.5 | 1.536 | 0.12846 | 411.982 | 2767144.397 | 815.55 | 7.674 | 0.5217 | 186.147 | 3948830.247 | 900.9 | 2.167 | 0.17675 | -3.505
5925672.628 | 880.35 | 1.543 | 0.12905 | 411.982 | 2767162.74 | 814.1 | 7.679 | 0.52199 | 186.147 | 3950860.036 | 900.5 | 2.172 | 0.17716 | -3.505
5933615.584 | 880.8 | 1.551 | 0.12963 | 411.982 | 2767176.964 | 812.9 | 7.684 | 0.52226 | 186.147 | 3952689.277 | 900.8 | 2.177 | 0.17757 | -3.505
5940442.655 | 880.8 | 1.558 | 0.13026 | 411.982 | 2767194.91 | 811.4 | 7.69 | 0.52255 | 186.147 | 3953699.012 | 900.8 | 2.177 | 0.17757 | -3.505
5947782.177 | 880.5 | 1.566 | 0.13089 | 411.982 | 2767209.132 | 810.25 | 7.695 | 0.52281 | 186.147 | 3955584.593 | 900.8 | 2.185 | 0.17813 | -3.505
5955766.397 | 880.45 | 1.574 | 0.13148 | 411.982 | 2767227.476 | 808.7 | 7.7 | 0.5231 | 186.147 | 3958375.992 | 900.6 | 2.19 | 0.17851 | -3.505
5962853.215 | 880.1 | 1.581 | 0.13206 | 411.982 | 2767243.547 | 807.4 | 7.705 | 0.52337 | 186.147 | 3958867.539 | 900.85 | 2.192 | 0.17869 | -3.505
5972518.81 | 880.15 | 1.589 | 0.13265 | 411.982 | 2767261.505 | 805.85 | 7.711 | 0.52366 | 186.147 | 3961035.079 | 900.9 | 2.198 | 0.17907 | -3.505
5977134.064 | 880.1 | 1.594 | 0.13304 | 411.982 | 2767274.236 | 804.9 | 7.716 | 0.52392 | 186.147 | 3961815.374 | 900.95 | 2.203 | 0.17944 | -3.505
5984108.956 | 880.15 | 1.601 | 0.13363 | 411.982 | 2767295.188 | 803.2 | 7.721 | 0.52419 | 186.147 | 3964023.573 | 900.85 | 2.208 | 0.17981 | -3.505
5994809.131 | 880 | 1.609 | 0.13421 | 411.982 | 2767310.519 | 802.05 | 7.726 | 0.52448 | 186.147 | 3965868.228 | 900.8 | 2.213 | 0.18019 | -3.505
5999821.338 | 879.9 | 1.617 | 0.1348 | 411.982 | 2767327.731 | 800.65 | 7.731 | 0.52474 | 186.147 | 3968137.757 | 900.9 | 2.221 | 0.18078 | -3.505
6006868.373 | 880 | 1.622 | 0.13519 | 411.982 | 2767343.09 | 799.4 | 7.737 | 0.52503 | 186.147 | 3970521.352 | 900.9 | 2.228 | 0.18138 | -3.505
6007950.577 | 880.2 | 1.624 | 0.13538 | 411.982 | 2767361.785 | 797.9 | 7.742 | 0.5253 | 186.147 | 3972424.78 | 900.75 | 2.233 | 0.18175 | -3.505
6012407.604 | 880.45 | 1.629 | 0.13581 | 411.982 | 2767376.379 | 796.75 | 7.747 | 0.52559 | 186.147 | 3974308.56 | 900.9 | 2.238 | 0.18212 | -3.505
6017831.221 | 880.65 | 1.637 | 0.1364 | 411.982 | 2767394.348 | 795.4 | 7.752 | 0.52585 | 186.147 | 3975299.344 | 900.9 | 2.241 | 0.18231 | -3.505
6027074.561 | 881.35 | 1.645 | 0.13698 | 411.982 | 2767410.053 | 794.1 | 7.757 | 0.52611 | 186.147 | 3976127.463 | 901 | 2.246 | 0.18268 | -3.505
6030491.714 | 881.1 | 1.647 | 0.13717 | 411.982 | 2767428.364 | 792.65 | 7.763 | 0.5264 | 186.147 | 3979064.158 | 900.9 | 2.254 | 0.18324 | -3.505
6030492.472 | 881.1 | 1.647 | 0.13717 | 411.982 | 2767445.207 | 791.4 | 7.768 | 0.52667 | 186.147 | 3980818.28 | 901 | 2.259 | 0.18364 | -3.505
6033280.543 | 880.75 | 1.652 | 0.13756 | 411.982 | 2767465.012 | 789.9 | 7.773 | 0.52696 | 186.147 | 3981704.459 | 901 | 2.264 | 0.18402 | -3.505
6039931.775 | 880.95 | 1.66 | 0.13815 | 411.982 | 2767481.849 | 788.65 | 7.778 | 0.52722 | 186.147 | 3983769.027 | 900.95 | 2.269 | 0.18439 | -3.505
6046480.03 | 880.8 | 1.667 | 0.13877 | 411.982 | 2767501.281 | 787.15 | 7.784 | 0.52751 | 186.147 | 3985192.194 | 901 | 2.274 | 0.18479 | -3.505
6054123.456 | 880.55 | 1.675 | 0.13935 | 411.982 | 2767516.252 | 786.05 | 7.789 | 0.52777 | 186.147 | 3986754.36 | 901 | 2.279 | 0.18517 | -3.505
6059607.155 | 880.45 | 1.683 | 0.13993 | 411.982 | 2767534.58 | 784.7 | 7.794 | 0.52804 | 186.147 | 3987852.793 | 900.95 | 2.284 | 0.18554 | -3.505
6068562.919 | 880.45 | 1.69 | 0.14051 | 411.982 | 2767549.531 | 783.5 | 7.799 | 0.52833 | 186.147 | 3989645.407 | 901.05 | 2.29 | 0.18591 | -3.505
6074054.823 | 880.35 | 1.698 | 0.14113 | 411.982 | 2767569.73 | 782.05 | 7.807 | 0.52872 | 186.147 | 3991111.761 | 900.9 | 2.295 | 0.18628 | -3.505
6081207.965 | 880.5 | 1.705 | 0.14172 | 411.982 | 2767585.822 | 780.85 | 7.81 | 0.52888 | 186.147 | 3992434.667 | 901.05 | 2.3 | 0.18668 | -3.505
6085202.801 | 880.65 | 1.71 | 0.1421 | 411.982 | 2767603.402 | 779.5 | 7.817 | 0.52927 | 186.147 | 3993219.412 | 901.05 | 2.305 | 0.18705 | -3.505
6089766.198 | 880.75 | 1.715 | 0.14249 | 411.982 | 2767618.736 | 778.4 | 7.82 | 0.5294 | 186.147 | 3995001.626 | 900.85 | 2.31 | 0.18742 | -3.505
6093754.769 | 880.85 | 1.721 | 0.14288 | 411.982 | 2767639.318 | 776.85 | 7.825 | 0.52969 | 186.147 | 3996632.91 | 900.5 | 2.315 | 0.18779 | -3.505
6099541.957 | 880.9 | 1.728 | 0.14346 | 411.982 | 2767655.772 | 775.6 | 7.83 | 0.52996 | 186.147 | 3996899.372 | 900.5 | 2.315 | 0.18779 | -3.505
6105883.484 | 881.05 | 1.736 | 0.14404 | 411.982 | 2767674.112 | 774.25 | 7.836 | 0.53024 | 186.147 | 3997342.972 | 900.4 | 2.32 | 0.18816 | -3.505
6110894.56 | 881.1 | 1.743 | 0.14462 | 411.982 | 2767689.831 | 773.15 | 7.841 | 0.53051 | 186.147 | 3998635.199 | 900.8 | 2.325 | 0.18857 | -3.505
6118248.022 | 880.95 | 1.751 | 0.1452 | 411.982 | 2767709.282 | 771.7 | 7.848 | 0.53093 | 186.147 | 4000450.31 | 900.65 | 2.333 | 0.18913 | -3.505
6123005.171 | 880.85 | 1.759 | 0.14585 | 411.982 | 2767725.357 | 770.55 | 7.851 | 0.53106 | 186.147 | 4002662.542 | 900.6 | 2.341 | 0.18972 | -3.505
6131696.661 | 880.9 | 1.766 | 0.14643 | 411.982 | 2767744.05 | 769.2 | 7.856 | 0.53132 | 186.147 | 4004364.225 | 900.4 | 2.348 | 0.19027 | -3.505
6135857.944 | 880.75 | 1.771 | 0.14682 | 411.982 | 2767761.252 | 767.95 | 7.862 | 0.53161 | 186.147 | 4006503.491 | 900.5 | 2.356 | 0.19082 | -3.505
6139813.301 | 880.45 | 1.779 | 0.14739 | 411.982 | 2767781.453 | 766.45 | 7.867 | 0.53187 | 186.147 | 4007998.576 | 900.45 | 2.364 | 0.19138 | -3.505
6146364.651 | 880.65 | 1.786 | 0.14797 | 411.982 | 2767797.158 | 765.35 | 7.872 | 0.53216 | 186.147 | 4009746.092 | 900.7 | 2.369 | 0.19178 | -3.505
6150598.801 | 880.6 | 1.792 | 0.14836 | 411.982 | 2767818.471 | 763.75 | 7.877 | 0.53242 | 186.147 | 4010343.643 | 900.5 | 2.374 | 0.19215 | -3.505
6154258.492 | 880.45 | 1.797 | 0.14874 | 411.982 | 2767833.437 | 762.75 | 7.882 | 0.53268 | 186.147 | 4011849.019 | 900.55 | 2.382 | 0.19274 | -3.505
6159011.295 | 880.5 | 1.804 | 0.14932 | 411.982 | 2767854.741 | 761.2 | 7.888 | 0.53297 | 186.147 | 4013740.868 | 900.4 | 2.389 | 0.19329 | -3.505
6166326.038 | 880.3 | 1.812 | 0.14989 | 411.982 | 2767871.195 | 760 | 7.893 | 0.53323 | 186.147 | 4014919.259 | 900.75 | 2.395 | 0.19366 | -3.505
6169658.848 | 880.2 | 1.817 | 0.15032 | 411.982 | 2767894.749 | 758.4 | 7.898 | 0.53352 | 186.147 | 4015605.708 | 900.95 | 2.397 | 0.19384 | -3.505
6172898.43 | 880.25 | 1.822 | 0.1507 | 411.982 | 2767911.946 | 757.15 | 7.903 | 0.53378 | 186.147 | 4015930.217 | 901 | 2.4 | 0.19402 | -3.505
6177666.109 | 880.55 | 1.83 | 0.15128 | 411.982 | 2767933.253 | 755.65 | 7.908 | 0.53405 | 186.147 | 4016619.428 | 901 | 2.405 | 0.19439 | -3.505
6177997.055 | 880.45 | 1.83 | 0.15128 | 411.982 | 2767947.831 | 754.6 | 7.914 | 0.53433 | 186.147 | 4017810.523 | 901 | 2.41 | 0.1948 | -3.505
6183574.773 | 880.8 | 1.837 | 0.15189 | 411.982 | 2767969.537 | 753.15 | 7.919 | 0.53459 | 186.147 | 4018463.717 | 901.1 | 2.415 | 0.1952 | -3.505
6187102.094 | 880.85 | 1.842 | 0.15227 | 411.982 | 2767987.853 | 751.95 | 7.924 | 0.53486 | 186.147 | 4018499.602 | 900.95 | 2.412 | 0.19498 | -3.505
6191306.55 | 880.85 | 1.85 | 0.15285 | 411.982 | 2768156.353 | 741.6 | 7.929 | 0.53514 | 186.147 | 4019613.04 | 900.9 | 2.42 | 0.19557 | -3.505
6197376.44 | 880.7 | 1.858 | 0.15342 | 411.982 | 2774097.529 | 459.75 | 7.929 | 0.53514 | 186.147 | 4020384.837 | 901.15 | 2.425 | 0.19593 | -3.505
6200793.312 | 880.5 | 1.863 | 0.15381 | 411.982 | 2795697.848 | 104.45 | 7.929 | 0.53514 | 186.147 | 4021382.108 | 901.05 | 2.43 | 0.1963 | -3.505
6205287.18 | 880.75 | 1.87 | 0.15438 | 411.982 | 2817298.06 | 39.75 | 7.932 | 0.53527 | 186.147 | 4022298.711 | 900.95 | 2.436 | 0.19667 | -3.505
6210307.221 | 880.6 | 1.878 | 0.15499 | 411.982 | 2838898.262 | 24.65 | 7.932 | 0.53527 | 186.147 | 4023223.046 | 901.05 | 2.443 | 0.19722 | -3.505
6212376.104 | 880.6 | 1.88 | 0.15518 | 411.982 | 2860498.612 | 20.75 | 7.932 | 0.53527 | 186.147 | 4024863.079 | 901 | 2.451 | 0.1978 | -3.505
6213715.04 | 880.65 | 1.883 | 0.15537 | 411.982 | 2882098.634 | 19.55 | 7.932 | 0.53527 | 186.147 | 4025715.27 | 900.8 | 2.459 | 0.19839 | -3.505
6217573.576 | 880.7 | 1.888 | 0.15576 | 411.982 | 2903698.863 | 19.35 | 7.932 | 0.53527 | 186.147 | 4026848.416 | 901.35 | 2.466 | 0.19894 | -3.505
6220934.774 | 880.75 | 1.893 | 0.15614 | 411.982 | 2925299.117 | 19.05 | 7.929 | 0.53517 | 186.147 | 4027779.003 | 901.1 | 2.471 | 0.1993 | -3.505
6224723.3 | 880.35 | 1.901 | 0.15671 | 411.982 | 2946899.478 | 19.35 | 7.929 | 0.53517 | 186.147 | 4028405.554 | 901 | 2.477 | 0.19967 | -3.505
6230448.524 | 880.3 | 1.908 | 0.15732 | 411.982 | 2968499.745 | 19.65 | 7.929 | 0.53517 | 186.147 | 4028972.989 | 901.05 | 2.482 | 0.20003 | -3.505
6232907.576 | 880.3 | 1.913 | 0.1577 | 411.982 | 2990099.774 | 19.6 | 7.929 | 0.53517 | 186.147 | 4029501.329 | 901 | 2.487 | 0.2004 | -3.505
6236223.403 | 880.25 | 1.919 | 0.15808 | 411.982 | 3011700.08 | 19.05 | 7.929 | 0.53517 | 186.147 | 4030233.382 | 901.1 | 2.492 | 0.2008 | -3.505
6238963.536 | 880.1 | 1.924 | 0.15846 | 411.982 | [5 empty] | 4030769.348 | 901.05 | 2.497 | 0.20117 | -3.505
6243143.018 | 880 | 1.929 | 0.15885 | 411.982 | [5 empty] | 4031342.446 | 901.15 | 2.502 | 0.20153 | -3.505
6246137.916 | 880.2 | 1.934 | 0.15926 | 411.982 | [5 empty] | 4031905.359 | 901 | 2.509 | 0.20204 | -3.505
6249082.641 | 880.05 | 1.941 | 0.15984 | 411.982 | [5 empty] | 4032874.839 | 901 | 2.518 | 0.20266 | -3.505
6254171.004 | 880 | 1.949 | 0.16041 | 411.982 | [5 empty] | 4033472.113 | 901.05 | 2.523 | 0.20306 | -3.505
6257431.008 | 880.1 | 1.954 | 0.16079 | 411.982 | [5 empty] | 4033829.93 | 901 | 2.528 | 0.20343 | -3.505
6260139.773 | 880.45 | 1.959 | 0.16117 | 411.982 | [5 empty] | 4034481.804 | 901.1 | 2.536 | 0.20397 | -3.505
6263716.488 | 880.45 | 1.967 | 0.16174 | 411.982 | [5 empty] | 4035008.17 | 901.05 | 2.543 | 0.20452 | -3.505
6269595.311 | 880.45 | 1.974 | 0.1623 | 411.982 | [5 empty] | 4035646.925 | 901.05 | 2.551 | 0.2051 | -3.505
6272184.124 | 880.5 | 1.982 | 0.16295 | 411.982 | [5 empty] | 4036220.121 | 901.1 | 2.559 | 0.20568 | -3.505
6277431.995 | 880.55 | 1.99 | 0.16352 | 411.982 | [5 empty] | 4036637.883 | 901.1 | 2.564 | 0.20604 | -3.505
6279475.514 | 880.8 | 1.995 | 0.1639 | 411.982 | [5 empty] | 4036766.825 | 901.1 | 2.569 | 0.20641 | -3.505
6282349.461 | 880.7 | 2 | 0.16428 | 411.982 | [5 empty] | 4037304.047 | 901.25 | 2.577 | 0.20695 | -3.505
6284742.025 | 880.95 | 2.005 | 0.16465 | 411.982 | [5 empty] | 4037655.209 | 901.3 | 2.584 | 0.20749 | -3.505
6287622.755 | 880.95 | 2.01 | 0.16503 | 411.982 | [5 empty] | 4038051.222 | 901.15 | 2.592 | 0.20807 | -3.505
6290768.154 | 881.05 | 2.015 | 0.16541 | 411.982 | [5 empty] | 4038355.352 | 901.55 | 2.6 | 0.20865 | -3.505
6293431.42 | 880.95 | 2.023 | 0.16598 | 411.982 | [5 empty] | 4038644.822 | 901.15 | 2.607 | 0.2092 | -3.505
6297865.837 | 881 | 2.03 | 0.16655 | 411.982 | [5 empty] | 4038909.357 | 901.2 | 2.615 | 0.20974 | -3.505
6300382.985 | 881.05 | 2.035 | 0.16696 | 411.982 | [5 empty] | 4039158.971 | 901.05 | 2.623 | 0.21032 | -3.505
6302978.558 | 880.8 | 2.041 | 0.16734 | 411.982 | [5 empty] | 4039343.593 | 901.1 | 2.628 | 0.21068 | -3.505
6305467.133 | 880.9 | 2.046 | 0.16772 | 411.982 | [5 empty] | 4039446.718 | 901.1 | 2.633 | 0.21104 | -3.505
6307652.704 | 880.9 | 2.051 | 0.16813 | 411.982 | [5 empty] | 4039629.142 | 901.05 | 2.641 | 0.21162 | -3.505
6310654.829 | 880.9 | 2.056 | 0.16851 | 411.982 | [5 empty] | 4039812.092 | 901.05 | 2.649 | 0.21216 | -3.505
6313185.585 | 880.65 | 2.063 | 0.16907 | 411.982 | [5 empty] | 4039906.164 | 901 | 2.654 | 0.21252 | -3.505
6317854.786 | 880.55 | 2.071 | 0.16964 | 411.982 | [5 empty] | 4040033.429 | 901.05 | 2.661 | 0.2131 | -3.505
6319622.841 | 880.45 | 2.076 | 0.17002 | 411.982 | [5 empty] | 4040099.613 | 901.1 | 2.664 | 0.21328 | -3.505
6322019.3 | 880.65 | 2.081 | 0.17039 | 411.982 | [5 empty] | 4040137.79 | 901.1 | 2.669 | 0.21364 | -3.505
6324488.946 | 880.65 | 2.089 | 0.17099 | 411.982 | [5 empty] | 4040229.277 | 901.1 | 2.677 | 0.21418 | -3.505
6329355.699 | 880.6 | 2.097 | 0.17156 | 411.982 | [5 empty] | 4040352.231 | 901.05 | 2.685 | 0.21476 | -3.505
6331844.236 | 880.65 | 2.104 | 0.17212 | 411.982 | [5 empty] | 4040409.69 | 901 | 2.692 | 0.21533 | -3.505
6335371.832 | 880.6 | 2.112 | 0.17272 | 411.982 | [5 empty] | 4040486.4 | 901.1 | 2.7 | 0.21587 | -3.505
6338475.994 | 880.55 | 2.119 | 0.17329 | 411.982 | [5 empty] | 4040528.961 | 901.05 | 2.708 | 0.21641 | -3.505
6342032.232 | 880.45 | 2.127 | 0.17385 | 411.982 | [5 empty] | 4040560.817 | 901.05 | 2.713 | 0.21677 | -3.505
6345300.859 | 880.45 | 2.135 | 0.17445 | 411.982 | [5 empty] | 4040588.59 | 901.05 | 2.718 | 0.21716 | -3.505
6348575.281 | 880.65 | 2.142 | 0.17501 | 411.982 | [5 empty] | 4040617.947 | 901.1 | 2.726 | 0.21774 | -3.505
6350827.238 | 880.3 | 2.15 | 0.17557 | 411.982 | [5 empty] | 4040640.993 | 901.1 | 2.733 | 0.21828 | -3.505
6354718.661 | 880.35 | 2.158 | 0.17614 | 411.982 | [5 empty] | 4040664.456 | 901.1 | 2.741 | 0.21882 | -3.505
6356844.087 | 880.5 | 2.165 | 0.1767 | 411.982 | [5 empty] | 4040680.115 | 901.1 | 2.749 | 0.21935 | -3.505
6360001.533 | 880.2 | 2.173 | 0.17729 | 411.982 | [5 empty] | 4040689.45 | 901.1 | 2.754 | 0.21975 | -3.505
6363054.105 | 880.25 | 2.181 | 0.17789 | 411.982 | [5 empty] | 4040699.513 | 901.1 | 2.762 | 0.22028 | -3.505
6365686.495 | 880.45 | 2.188 | 0.17845 | 411.982 | [5 empty] | 4040707.656 | 901.05 | 2.769 | 0.22086 | -3.505
6368861.862 | 880.5 | 2.196 | 0.17901 | 411.982 | [5 empty] | 4040710.649 | 901.1 | 2.775 | 0.22121 | -3.505
6371286.048 | 880.5 | 2.204 | 0.17957 | 411.982 | [5 empty] | 4040715.874 | 901.1 | 2.782 | 0.22179 | -3.505
6373818.497 | 880.25 | 2.211 | 0.18013 | 411.982 | [5 empty] | 4040719.238 | 901.1 | 2.79 | 0.22232 | -3.505
6377584.809 | 880.45 | 2.219 | 0.18069 | 411.982 | [5 empty] | 4040721.86 | 901.1 | 2.798 | 0.22286 | -3.505
6379198.801 | 880.3 | 2.224 | 0.1811 | 411.982 | [5 empty] | 4040723.742 | 901.1 | 2.808 | 0.22364 | -3.505
6380660.394 | 880.3 | 2.229 | 0.18151 | 411.982 | [5 empty] | 4040724.873 | 901.1 | 2.816 | 0.22418 | -3.505
6382969.751 | 880.4 | 2.237 | 0.18207 | 411.982 | [5 empty] | 4040725.635 | 901.1 | 2.823 | 0.22471 | -3.505
6385616.538 | 880.35 | 2.244 | 0.18263 | 411.982 | [5 empty] | 4040726.4 | 901.1 | 2.834 | 0.22543 | -3.505
6387891.809 | 880.35 | 2.252 | 0.18318 | 411.982 | [5 empty] | 4040726.794 | 901.1 | 2.849 | 0.22653 | -3.505
6390875.467 | 880.55 | 2.26 | 0.18374 | 411.982 | [5 empty] | 4040727.185 | 901.1 | 2.911 | 0.23093 | -3.505
6392511.756 | 880.35 | 2.265 | 0.18411 | 411.982 | [5 empty] | 4040727.577 | 901.15 | 9.698 | 0.62349 | -3.505
6393786.953 | 880.25 | 2.27 | 0.18448 | 406.382 | [5 empty] | 4061699.968 | 163.35 | 9.7 | 0.62361 | -3.505
6396089.131 | 880.3 | 2.278 | 0.18508 | 411.982 | [5 empty] | 4083299.987 | 47.55 | 9.7 | 0.62361 | -3.505
6398230.87 | 880.45 | 2.285 | 0.18567 | 411.982 | [5 empty] | 4104900.161 | 26.2 | 9.7 | 0.62361 | -3.505
6400669.409 | 880.4 | 2.293 | 0.18623 | 411.982 | [5 empty] | 4126500.44 | 20.55 | 9.7 | 0.62361 | -3.505
6403120.608 | 880.55 | 2.3 | 0.18678 | 411.982
6404698.228 | 880.65 | 2.308 | 0.18734 | 411.982
6407289.909 | 880.5 | 2.316 | 0.18789 | 411.982
6408875.181 | 880.5 | 2.321 | 0.1883 | 411.982
6409774.05 | 880.5 | 2.326 | 0.18867 | 411.982
6411500.407 | 880.4 | 2.334 | 0.18922 | 411.982
6414156.732 | 880.5 | 2.341 | 0.18981 | 406.382
6415650.439 | 880.45 | 2.349 | 0.19037 | 411.982
6417529.529 | 880.6 | 2.357 | 0.19092 | 411.982
6419244.02 | 880.4 | 2.362 | 0.19133 | 411.982
6420088.767 | 880.35 | 2.367 | 0.1917 | 411.982
6421725.783 | 880.4 | 2.374 | 0.19225 | 406.382
6423948.668 | 880.5 | 2.382 | 0.1928 | 411.982
6425363.411 | 880.3 | 2.39 | 0.19335 | 411.982
6427300.575 | 880.35 | 2.397 | 0.19394 | 406.382
6428663.309 | 880.3 | 2.405 | 0.19453 | 411.982
6430458.753 | 880.35 | 2.413 | 0.19508 | 406.382
6432295.059 | 880.35 | 2.42 | 0.19563 | 411.982
6433623.938 | 880.4 | 2.428 | 0.19618 | 411.982
6435101.75 | 880.2 | 2.436 | 0.19673 | 411.982
6436558.054 | 880.25 | 2.443 | 0.19728 | 411.982
6437758.402 | 880.35 | 2.451 | 0.1979 | 411.982
6438950.257 | 880.35 | 2.459 | 0.19845 | 411.982
6440502.805 | 880.3 | 2.466 | 0.199 | 406.382
6441586.286 | 880.2 | 2.474 | 0.19955 | 406.382
6443032.027 | 880.2 | 2.482 | 0.2001 | 411.982
6443843.414 | 880.2 | 2.489 | 0.20065 | 411.982
6445129.836 | 880.35 | 2.497 | 0.20123 | 411.982
6446161.384 | 880.2 | 2.505 | 0.20181 | 411.982
6447014.177 | 880.15 | 2.512 | 0.20236 | 411.982
6447956.639 | 880.2 | 2.52 | 0.20291 | 406.382
6448871.678 | 880.15 | 2.528 | 0.20345 | 411.982
6449772.012 | 880.1 | 2.535 | 0.20404 | 411.982
6450626.617 | 880 | 2.543 | 0.20458 | 411.982
6451442.183 | 880.1 | 2.551 | 0.20516 | 411.982
6451912.142 | 880.2 | 2.558 | 0.20571 | 411.982
6452758.793 | 880.15 | 2.566 | 0.20625 | 411.982
6453080.434 | 880.2 | 2.571 | 0.20662 | 411.982
6453566.137 | 880 | 2.579 | 0.2072 | 406.382
6454278.519 | 880.2 | 2.587 | 0.20774 | 406.382
6454620.35 | 880.2 | 2.594 | 0.20829 | 411.982
6455132.457 | 880.1 | 2.602 | 0.20887 | 411.982
6455437.673 | 880.15 | 2.607 | 0.20923 | 406.382
6455664.833 | 880.2 | 2.612 | 0.20959 | 406.382
6455963.747 | 880.1 | 2.62 | 0.21017 | 411.982
6456332.87 | 880.1 | 2.627 | 0.21071 | 411.982
6456487.56 | 880.1 | 2.633 | 0.21107 | 411.982
6456631.07 | 880.1 | 2.638 | 0.21143 | 406.382
6456823.016 | 880.1 | 2.645 | 0.21198 | 406.382
6457030.028 | 880.1 | 2.653 | 0.21259 | 411.982
6457140.266 | 880.2 | 2.661 | 0.21313 | 406.382
6457328.552 | 880.1 | 2.668 | 0.21367 | 411.982
6457397.688 | 880 | 2.676 | 0.21421 | 411.982
6457513.904 | 880.1 | 2.684 | 0.21475 | 406.382
6457565.082 | 880.15 | 2.689 | 0.21511 | 406.382
6457618.896 | 880.2 | 2.697 | 0.21572 | 411.982
6457703.36 | 880 | 2.704 | 0.21626 | 406.382
6457738.481 | 880 | 2.709 | 0.21662 | 411.982
6457772.851 | 880 | 2.717 | 0.21716 | 411.982
6457822.211 | 880 | 2.725 | 0.2177 | 406.382
6457845.769 | 880.1 | 2.732 | 0.21824 | 411.982
6457874.17 | 880.15 | 2.74 | 0.21881 | 411.982
6457892.865 | 880.1 | 2.748 | 0.21939 | 406.382
6457913.777 | 880.1 | 2.755 | 0.21992 | 411.982
6457924.992 | 880.15 | 2.761 | 0.22028 | 411.982
6457934.354 | 880.1 | 2.768 | 0.22082 | 411.982
6457946.709 | 880 | 2.776 | 0.22139 | 406.382
6457953.076 | 880.1 | 2.781 | 0.22175 | 406.382
6457959.079 | 880.1 | 2.789 | 0.22229 | 406.382
6457965.817 | 880.05 | 2.796 | 0.22286 | 411.982
6457968.453 | 880.45 | 2.802 | 0.22321 | 411.982
6457972.212 | 880.1 | 2.809 | 0.22375 | 411.982
6457975.217 | 880.1 | 2.817 | 0.22432 | 406.382
6457977.852 | 880 | 2.825 | 0.22486 | 406.382
6457980.111 | 880.1 | 2.832 | 0.22539 | 406.382
6457981.247 | 880.1 | 2.84 | 0.22596 | 406.382
6457982.755 | 880.1 | 2.848 | 0.22649 | 406.382
6457983.895 | 880.15 | 2.858 | 0.22724 | 406.382
6457984.661 | 880.3 | 2.868 | 0.22795 | 411.982
6457985.425 | 880.35 | 2.878 | 0.2287 | 411.982
6457985.823 | 880.4 | 2.889 | 0.22941 | 411.982
6457986.221 | 880.4 | 2.901 | 0.23033 | 411.982
6457986.611 | 880.4 | 2.917 | 0.23139 | 411.982
6457987.002 | 880.45 | 2.942 | 0.23323 | 406.382
6457987.392 | 880 | 8.977 | 0.58855 | 188.009
6457987.782 | 879.8 | 9.389 | 0.60876 | 25.629
6464311.306 | 521.9 | 9.403 | 0.60944 | 25.629

## Spg=const Gekürzt
Projekt |  | SFB TR103 |  | Projekt |  | SFB TR103 |  | Projekt |  | SFB TR103
Werkstoff |  | C-264_Ti+Al |  | Werkstoff |  | C-264_Ti+Al |  | Werkstoff |  | C-264_Ti+Al
Spannung |  | 70 | MPa | Spannung |  | 70 | MPa | Spannung |  | 70 | MPa
Temperatur |  | 880 | °C | Temperatur |  | 900 | °C | Temperatur |  | 920 | °C
Versuchsart |  | Zugversuch |  | Versuchsart |  | Zugversuch |  | Versuchsart |  | Zugversuch
Probengeometrie |  | Minikriechprobe |  | Probengeometrie |  | Minikriechprobe |  | Probengeometrie |  | Minikriechprobe
Messlänge |  | 11.216 | mm | Messlänge |  | 11.222 | mm | Messlänge |  | 11.217 | mm
Querschnitt |  | 5.926 | mm² | Querschnitt |  | 6.023 | mm² | Querschnitt |  | 5.999 | mm²
Probenbez. |  | T2_Kp8 |  | Probenbez. |  | T2_Kp2 |  | Probenbez. |  | T2_Kp6
Kommentare |  | Versuch |  | Kommentare |  | Versuch |  | Kommentare |  | Versuch
Zeit | Dehnung |  |  | s | - |  |  | s | -
s | - |  |  | 0 | 0 |  |  | 0 | 0
0 | 0 |  |  | 21.207 | 0.00045 |  |  | 10007.957 | 0.00346
151223.622 | 0.0052 |  |  | 5157.515 | 0.00192 |  |  | 75500.784 | 0.00604
699044.573 | 0.01042 |  |  | 7247.996 | 0.00192 |  |  | 194428.374 | 0.00966
1328044.493 | 0.01517 |  |  | 324012.298 | 0.00795 |  |  | 259228.838 | 0.01208
1865456.068 | 0.02012 |  |  | 1144819.582 | 0.02496 |  |  | 324029.29 | 0.01542
2347659.947 | 0.02509 |  |  | 1296424.004 | 0.03008 |  |  | 364578.342 | 0.01805
3378493.972 | 0.04001 |  |  | 1425621.842 | 0.03499 |  |  | 408243.322 | 0.02141
4129427.407 | 0.05548 |  |  | 1547430.845 | 0.04023 |  |  | 441176.494 | 0.02468
4661450.693 | 0.07008 |  |  | 1739055.878 | 0.04999 |  |  | 463141.694 | 0.02707
5106139.025 | 0.08554 |  |  | 1900825.966 | 0.06003 |  |  | 532445.317 | 0.03665
5452861.862 | 0.10041 |  |  | 2038169.537 | 0.07022 |  |  | 580388.02 | 0.04524
5736315.857 | 0.11513 |  |  | 2168019.587 | 0.08096 |  |  | 624038.239 | 0.05414
5962825.187 | 0.1305 |  |  | 2268029.074 | 0.09 |  |  | 666301.578 | 0.06355
6135829.916 | 0.14526 |  |  | 2362992.131 | 0.10018 |  |  | 702808.34 | 0.07274
6263688.46 | 0.16018 |  |  | 2453168.581 | 0.11128 |  |  | 734433.149 | 0.0814
6356816.059 | 0.17514 |  |  | 2521759.682 | 0.12069 |  |  | 764874.567 | 0.0908
6420060.739 | 0.19014 |  |  | 2584000.631 | 0.13063 |  |  | 789367.762 | 0.09915
6453052.406 | 0.20506 |  |  | 2634096.173 | 0.14017 |  |  | 815326.672 | 0.10874
6457925.048 | 0.22019 |  |  | 2677900.649 | 0.15 |  |  | 837063.862 | 0.11766
|  |  |  | 2714566.069 | 0.16057 |  |  | 856533.72 | 0.12641
|  |  |  | 2740301.864 | 0.17024 |  |  | 873904.518 | 0.13512
|  |  |  | 2758011.332 | 0.18034 |  |  | 890897.264 | 0.14457
|  |  |  | 2765747.92 | 0.19302 |  |  | 904701.471 | 0.15321
|  |  |  | 2765940.523 | 0.2022 |  |  | 917689.009 | 0.16249
[8 empty] | 928835.552 | 0.17146
[8 empty] | 937898.651 | 0.18017
[8 empty] | 945857.735 | 0.18921
[8 empty] | 952385.091 | 0.1982
[8 empty] | 957598.046 | 0.20725
[8 empty] | 961474.276 | 0.21626
[8 empty] | 964052.392 | 0.22509
[8 empty] | 965604.575 | 0.23405
[8 empty] | 966337.765 | 0.24355

## Aufgabenstellung
Aufgabenstellung:
Bereiten Sie je eine der beiden gekürzten Messserien (drei Kriechversuche bei konstanter Spannung oder konstanter Temperatur) in Excel oder Origin auf und plotten Sie diese in den beiden üblichen Auftragungsformen. Je nachdem für welche der Messserie Sie sich entschieden haben bestimmen Sie dann noch den Norton Exponent n oder die Aktivierungsenergie Qeff.
Sollten zwei Personen seinen Vortrag halten, so sprechen Sie sich bitte untereinander ab wer welche Messserie bearbeitet.
Wichtig:
Es gibt sowohl die gesamten Rohdaten als auch die gekürzten Daten. Erstere sollen Ihnen veranschaulichen wieviele und was für Messwerte tatsächlich während eines Experiments aufgenommen werden und warum es wichtig ist die Daten, wo die Last noch nicht vollständig auf die Probe wirkt, aus der Betrachtung rauszunehmen.
Darüber hinaus werden die Rohdaten mittels eines Program auf ca. 20-30 Werte gekürzt, um eine klarere Darstellung im späteren Diagram zu erhalten.
Sie bereiten bitte die bereits von mir reduzierten Datensätze aus.
Die Dehnung wird in % und die Zeit in h angegeben, die Dehnrate bitte mit log Skala plotten.
Die benötigte Dehnrate für die Ermittlung von n und Qeff soll bei 5% genommen werden.